## Corridas a 60 ºC, ácido 2.23%
Limon sin conservador | Material | Aluminio |  |  | Aluminio |  |  | Velocidad (µm/h) |  |  | Promedio velocidades (µm/h) | Desviación estándar | Varianza | Mango sin conserador | Material | Aluminio |  |  | Aluminio |  |  | Velocidad (µm/h) |  |  | Promedio velocidades (µm/h) | Desviación estándar | Varianza | Limon con conservador | Material | Acero |  |  | Acero |  |  | Velocidad (µm/h) |  |  | Promedio velocidades (µm/h) | Desviación estándar | Varianza | Mango con conserador | Material | Acero |  |  | Acero |  |  | Velocidad (µm/h) |  |  | Promedio velocidades (µm/h) | Desviación estándar | Varianza | Temperatura (ºC) | Tiempo (h)
| Pieza | 1 | 2 | 3 | 1' | 2' | 3' | 1 | 2 | 3 |  |  |  |  | Pieza | 1 | 2 | 3 | 1' | 2' | 3' | 1 | 2 | 3 |  |  |  |  | Pieza | 1 | 2 | 3 | 1' | 2' | 3' | 1 | 2 | 3 |  |  |  |  | Pieza | 1 | 2 | 3 | 1' | 2' | 3' | 1 | 2 | 3
| Largo (cm) | 5.85 | 5.85 | 5.85 | 5.85 |  |  | 5.85 | 5.85 | 5.85 |  |  |  |  | Largo (cm) | 5.85 | 5.85 | 5.85 | 5.85 |  |  | 5.85 | 5.85 | 5.85 |  |  |  |  | Largo (cm) | 5.25 | 4.82 | 5.1 | 5.056667 |  |  | 5.25 | 4.82 | 5.1 |  |  |  |  | Largo (cm) | 4.9 | 4.99 | 5.07 | 4.986667 |  |  | 4.9 | 4.99 | 5.07
| Ancho (cm) | 2.01 | 2.05 | 1.99 | 2.016667 |  |  | 2.01 | 2.05 | 1.99 |  |  |  |  | Ancho (cm) | 1.97 | 2.06 | 2.01 | 2.013333 |  |  | 1.97 | 2.06 | 2.01 |  |  |  |  | Ancho (cm) | 2.53 | 2.53 | 2.53 | 2.53 |  |  | 2.53 | 2.53 | 2.53 |  |  |  |  | Ancho (cm) | 2.53 | 2.53 | 2.53 | 2.53 |  |  | 2.53 | 2.53 | 2.53
| Alto (cm) | 0.19 | 0.19 | 0.19 | 0.19 |  |  | 0.19 | 0.19 | 0.19 |  |  |  |  | Alto (cm) | 0.19 | 0.19 | 0.19 | 0.19 |  |  | 0.19 | 0.19 | 0.19 |  |  |  |  | Alto (cm) | 0.35 | 0.35 | 0.35 | 0.35 |  |  | 0.35 | 0.35 | 0.35 |  |  |  |  | Alto (cm) | 0.35 | 0.35 | 0.35 | 0.35 |  |  | 0.35 | 0.35 | 0.35
| Área (cm^2) | 26.5038 | 26.987 | 26.2622 | 26.58433 |  |  | 26.5038 | 26.987 | 26.2622 |  |  |  |  | Área (cm^2) | 26.0206 | 27.1078 | 26.5038 | 26.54407 |  |  | 26.0206 | 27.1078 | 26.5038 |  |  |  |  | Área (cm^2) | 32.011 | 29.5342 | 31.147 | 30.8974 |  |  | 32.011 | 29.5342 | 31.147 |  |  |  |  | Área (cm^2) | 29.995 | 30.5134 | 30.9742 | 30.4942 |  |  | 29.995 | 30.5134 | 30.9742
| Volumen (cm^3) | 2.234115 | 2.278575 | 2.211885 | 2.241525 |  |  | 2.234115 | 2.278575 | 2.211885 |  |  |  |  | Volumen (cm^3) | 2.189655 | 2.28969 | 2.234115 | 2.23782 |  |  | 2.189655 | 2.28969 | 2.234115 |  |  |  |  | Volumen (cm^3) | 4.648875 | 4.26811 | 4.51605 | 4.477678 |  |  | 4.648875 | 4.26811 | 4.51605 |  |  |  |  | Volumen (cm^3) | 4.33895 | 4.418645 | 4.489485 | 4.415693 |  |  | 4.33895 | 4.418645 | 4.489485
| Densidad (g/cm^3) | 2.202214 | 2.176799 | 2.165574 | 2.181529 |  |  | - | [6 empty] | Densidad (g/cm^3) | 2.210394 | 2.13566 | 2.197738 | 2.181264 |  |  | - | [6 empty] | Densidad (g/cm^3) | 7.178081 | 7.176479 | 7.052623 | 7.135728 |  |  | - | [6 empty] | Densidad (g/cm^3) | 7.10771 | 7.153777 | 7.165633 | 7.142373 |  |  | -
| Peso 1 (g) | 4.92 | 4.96 | 4.79 | - | - | - | [7 empty] | Peso 1 (g) | 4.84 | 4.89 | 4.91 | - | - | - | [7 empty] | Peso 1 (g) | 33.37 | 30.63 | 31.85 | - | - | - | [7 empty] | Peso 1 (g) | 30.84 | 31.61 | 32.17 | - | - | - | [6 empty] | 60
| Peso 2 (g) | 4.3416 | 4.342 | 4.3374 | 0.5784 | 0.618 | 0.4526 | 66.6911 | 69.98124 | 52.6661 | 63.11281 | 9.195464 | 84.55656 |  | Peso 2 (g) | 4.2445 | 4.33 | 4.4661 | 0.5955 | 0.56 | 0.4439 | 69.94633 | 63.1385 | 51.1891 | 61.42464 | 9.495337 | 90.16142 |  | Peso 2 (g) | 33.2746 | 30.5687 | 31.773 | 0.0954 | 0.0613 | 0.077 | 2.784323 | 1.939125 | 2.309644 | 2.344364 | 0.4236675 | 0.1794941 |  | Peso 2 (g) | 30.8037 | 31.5629 | 32.1199 | 0.0363 | 0.0471 | 0.0501 | 1.129598 | 1.440776 | 1.509746 | 1.36004 | 0.2025261 | 0.0410168 | 60 | 1.5
| Peso 3 (g) | 4.2851 | 4.2966 | 4.2766 | 0.6349 | 0.6634 | 0.5134 | 31.37387 | 32.19525 | 25.60329 | 29.72414 | 3.592314 | 12.90472 |  | Peso 3 (g) | 4.1808 | 4.2708 | 4.4193 | 0.6592 | 0.6192 | 0.4907 | 33.18361 | 29.91992 | 24.25111 | 29.11821 | 4.519892 | 20.42943 |  | Peso 3 (g) | 33.1455 | 30.4549 | 31.666 | 0.2245 | 0.1751 | 0.184 | 2.808089 | 2.373857 | 2.365349 | 2.515765 | 0.2531953 | 0.06410784 |  | Peso 3 (g) | 30.7675 | 31.524 | 32.0785 | 0.0362 | 0.0389 | 0.0414 | 0.4827798 | 0.5099744 | 0.5346747 | 0.509143 | 0.02595744 | 0.0006737885 | 60 | 3.5
| Peso 4 (g) | 4.2692 | 4.2641 | 4.2521 | 0.6508 | 0.6959 | 0.5379 | 20.46519 | 21.49159 | 17.07052 | 19.67577 | 2.31384 | 5.353854 |  | Peso 4 (g) | 4.1602 | 4.2584 | 4.3846 | 0.6798 | 0.6316 | 0.5254 | 21.77674 | 19.42124 | 16.52384 | 19.24061 | 2.631105 | 6.922716 |  | Peso 4 (g) | 33.0322 | 30.3616 | 31.5644 | 0.3378 | 0.2684 | 0.2856 | 2.688806 | 2.315562 | 2.336367 | 2.446911 | 0.2097449 | 0.04399291 |  | Peso 4 (g) | 30.7529 | 31.5111 | 32.0562 | 0.0146 | 0.0129 | 0.0223 | 0.1239078 | 0.1076202 | 0.1832734 | 0.1382672 | 0.03981828 | 0.001585495 | 60 | 5.5
| Peso 5 (g) | 4.255 | 4.2432 | 4.2333 | 0.665 | 0.7168 | 0.5567 | 15.33526 | 16.23383 | 12.95591 | 14.84167 | 1.693791 | 2.868928 |  | Peso 5 (g) | 4.1151 | 4.2117 | 4.3641 | 0.7249 | 0.6783 | 0.5459 | 17.02908 | 15.2953 | 12.59028 | 14.97156 | 2.23704 | 5.00435 |  | Peso 5 (g) | 32.9168 | 30.2852 | 31.5574 | 0.4532 | 0.3448 | 0.2926 | 2.645399 | 2.181436 | 1.755329 | 2.194055 | 0.4451689 | 0.1981754 |  | Peso 5 (g) | 30.6714 | 31.4676 | 32.0307 | 0.0815 | 0.0435 | 0.0255 | 0.50723 | 0.2661306 | 0.1536867 | 0.3090158 | 0.180631 | 0.03262757 | 60 | 7.5
| Peso 6 (g) | 4.0869 | 4.0892 | 4.0755 | 0.8331 | 0.8708 | 0.7145 | 5.881145 | 6.037216 | 5.090308 | 5.669556 | 0.5076773 | 0.2577362 |  | Peso 6 (g) | 4.00101 | 4.0939 | 4.2497 | 0.83899 | 0.7961 | 0.6603 | 6.033442 | 5.495396 | 4.661856 | 5.396898 | 0.691078 | 0.4775887 |  | Peso 6 (g) | 31.5736 | 29.0124 | 30.1886 | 1.7964 | 1.6176 | 1.6614 | 3.209959 | 3.132864 | 3.05108 | 3.131301 | 0.07945079 | 0.006312428 |  | Peso 6 (g) | 30.3893 | 31.2119 | 31.7595 | 0.2821 | 0.2557 | 0.2712 | 0.5374593 | 0.4788853 | 0.5003581 | 0.5055676 | 0.02963246 | 0.0008780828 | 60 | 24.5
| Peso 7 (g) | 4.0657 | 4.0774 | 4.0699 | 0.8543 | 0.8826 | 0.7201 | 5.575649 | 5.657212 | 4.743019 | 5.325293 | 0.5059108 | 0.2559457 |  | Peso 7 (g) | 3.9857 | 4.0758 | 4.2388 | 0.8543 | 0.8142 | 0.6712 | 5.679877 | 5.196162 | 4.381166 | 5.085735 | 0.6563602 | 0.4308087 |  | Peso 7 (g) | 31.5255 | 28.9685 | 30.1463 | 1.8445 | 1.6615 | 1.7037 | 3.04716 | 2.975028 | 2.892629 | 2.971606 | 0.0773223 | 0.005978738 |  | Peso 7 (g) | 30.3632 | 31.1871 | 31.7445 | 0.0261 | 0.0248 | 0.015 | 0.04597304 | 0.04294105 | 0.02558602 | 0.0381667 | 0.01100016 | 0.0001210034 | 60 | 26.5
| Peso 8 (g) | 4.0535 | 4.0675 | 4.0552 | 0.8665 | 0.8925 | 0.7348 | 5.258411 | 5.319218 | 4.500204 | 5.025944 | 0.4563186 | 0.2082266 |  | Peso 8 (g) | 3.9729 | 4.066 | 4.2202 | 0.8671 | 0.824 | 0.6898 | 5.360419 | 4.889673 | 4.186604 | 4.812232 | 0.5907268 | 0.3489582 |  | Peso 8 (g) | 31.5041 | 28.94 | 30.121 | 1.8659 | 1.69 | 1.729 | 2.866197 | 2.813704 | 2.729579 | 2.80316 | 0.06891657 | 0.004749493 |  | Peso 8 (g) | 30.3507 | 31.176 | 31.7191 | 0.0386 | 0.0359 | 0.0404 | 0.0632195 | 0.05779848 | 0.06407577 | 0.06169792 | 0.003404041 | 1.15875e-05 | 60 | 28.5
| Peso 9 (g) | 3.7273 | 3.7744 | 3.7383 | 1.1927 | 1.1856 | 1.0517 | 2.094237 | 2.044496 | 1.863647 | 2.000793 | 0.1213486 | 0.01472547 |  | Peso 9 (g) | 3.7382 | 3.8332 | 3.9859 | 1.1018 | 1.0568 | 0.9241 | 1.970793 | 1.814488 | 1.622805 | 1.802695 | 0.1742934 | 0.03037818 |  | Peso 9 (g) | 31.4275 | 28.8772 | 30.061 | 1.9425 | 1.7528 | 1.789 | 0.8633508 | 0.8443697 | 0.8171836 | 0.8416347 | 0.02320482 | 0.0005384636 |  | Peso 9 (g) | 29.78884 | 30.6077 | 31.1626 | 0.57436 | 0.5794 | 0.5819 | 0.2721802 | 0.2699039 | 0.2670358 | 0.2697066 | 0.002577872 | 6.645427e-06 | 60 | 98.5
[12 empty] | Suma | 106.4207 | [12 empty] | Suma | 123.8056 | [12 empty] | Suma | 0.5033494 | [12 empty] | Suma | 0.07692098
[12 empty] | g | 0.7945499 | [12 empty] | g | 0.7282497 | [12 empty] | g | 0.3937133 | [12 empty] | g | 0.533233
Varianza dada:
[12 empty] | g | 0.653
Inhibidor | Material | Conservador | Suma Varianza | G teórica | G experimental | Igualdad de varianza | Acepta hipótesis
Limón | Acero | Si | 0.5033494 | 0.653 | 0.3937133 | Si | Si
| Aluminio | No | 106.4207 |  | 0.7945499 | No | No
Mango | Acero | Si | 0.07692098 |  | 0.533233 | Si | Si
| Aluminio | No | 123.8056 |  | 0.7282497 | No | No

## Corridas a 60 ºC, ácido 2.23% 2
Limon con conservador | Material | Aluminio |  |  | Aluminio |  |  | Velocidad (µm/h) |  |  | Promedio velocidades (µm/h) | Desviación estándar | Varianza | Mango con conserador | Material | Aluminio |  |  | Aluminio |  |  | Velocidad (µm/h) |  |  | Promedio velocidades (µm/h) | Desviación estándar | Varianza | Limon sin conservador | Material | Acero |  |  | Acero |  |  | Velocidad (µm/h) |  |  | Promedio velocidades (µm/h) | Desviación estándar | Varianza | Mango sin conserador | Material | Acero |  |  | Acero |  |  | Velocidad (µm/h) |  |  | Promedio velocidades (µm/h) | Desviación estándar | Varianza | Temperatura (ºC) | Tiempo (h)
| Pieza | 1 | 2 | 3 | 1' | 2' | 3' | 1 | 2 | 3 |  |  |  |  | Pieza | 1 | 2 | 3 | 1' | 2' | 3' | 1 | 2 | 3 |  |  |  |  | Pieza | 1 | 2 | 3 | 1' | 2' | 3' | 1 | 2 | 3 |  |  |  |  | Pieza | 1 | 2 | 3 | 1' | 2' | 3' | 1 | 2 | 3
| Largo (cm) | 5.85 | 5.85 | 5.85 | 5.85 |  |  | 5.85 | 5.85 | 5.85 |  |  |  |  | Largo (cm) | 5.85 | 5.85 | 5.85 | 5.85 |  |  | 5.85 | 5.85 | 5.85 |  |  |  |  | Largo (cm) | 4.83 | 4.88 | 4.97 | 4.893333 |  |  | 4.83 | 4.88 | 4.97 |  |  |  |  | Largo (cm) | 4.83 | 4.87 | 4.92 | 4.873333 |  |  | 4.83 | 4.87 | 4.92
| Ancho (cm) | 2.05 | 1.99 | 1.97 | 2.003333 |  |  | 2.05 | 1.99 | 1.97 |  |  |  |  | Ancho (cm) | 2.04 | 1.99 | 1.97 | 2 |  |  | 2.04 | 1.99 | 1.97 |  |  |  |  | Ancho (cm) | 2.53 | 2.53 | 2.53 | 2.53 |  |  | 2.53 | 2.53 | 2.53 |  |  |  |  | Ancho (cm) | 2.53 | 2.53 | 2.53 | 2.53 |  |  | 0.35 | 0.35 | 0.35
| Alto (cm) | 0.19 | 0.19 | 0.19 | 0.19 |  |  | 0.19 | 0.19 | 0.19 |  |  |  |  | Alto (cm) | 0.19 | 0.19 | 0.19 | 0.19 |  |  | 0.19 | 0.19 | 0.19 |  |  |  |  | Alto (cm) | 0.35 | 0.35 | 0.35 | 0.35 |  |  | 0.35 | 0.35 | 0.35 |  |  |  |  | Alto (cm) | 0.35 | 0.35 | 0.35 | 0.35 |  |  | 0.35 | 0.35 | 0.35
| Área (cm^2) | 26.987 | 26.2622 | 26.0206 | 26.42327 |  |  | 26.987 | 26.2622 | 26.0206 |  |  |  |  | Área (cm^2) | 26.8662 | 26.2622 | 26.0206 | 26.383 |  |  | 26.8662 | 26.2622 | 26.0206 |  |  |  |  | Área (cm^2) | 29.5918 | 29.8798 | 30.3982 | 29.9566 |  |  | 29.5918 | 29.8798 | 30.3982 |  |  |  |  | Área (cm^2) | 29.5918 | 29.8222 | 30.1102 | 29.8414 |  |  | 7.007 | 7.063 | 7.133
| Volumen (cm^3) | 2.278575 | 2.211885 | 2.189655 | 2.226705 |  |  | 2.278575 | 2.211885 | 2.189655 |  |  |  |  | Volumen (cm^3) | 2.26746 | 2.211885 | 2.189655 | 2.223 |  |  | 2.26746 | 2.211885 | 2.189655 |  |  |  |  | Volumen (cm^3) | 4.276965 | 4.32124 | 4.400935 | 4.333047 |  |  | 4.276965 | 4.32124 | 4.400935 |  |  |  |  | Volumen (cm^3) | 4.276965 | 4.312385 | 4.35666 | 4.315337 |  |  | 0.591675 | 0.596575 | 0.6027
| Densidad (g/cm^3) | 2.135721 | 2.148123 | 2.206147 | 2.16333 |  |  | - | [6 empty] | Densidad (g/cm^3) | 2.142441 | 2.190846 | 2.250309 | 2.194532 |  |  | - | [6 empty] | Densidad (g/cm^3) | 7.16646 | 7.067508 | 7.189359 | 7.141109 |  |  | - | [6 empty] | Densidad (g/cm^3) | 7.171698 | 7.149107 | 7.170493 | 7.163766 |  |  | -
| Peso 1 (g) | 4.8664 | 4.7514 | 4.8307 | - | - | - | [7 empty] | Peso 1 (g) | 4.8579 | 4.8459 | 4.9274 | - | - | - | [7 empty] | Peso 1 (g) | 30.6507 | 30.5404 | 31.6399 | - | - | - | [7 empty] | Peso 1 (g) | 30.6731 | 30.8297 | 31.2394 | - | - | - | [6 empty] | 60 | 0
| Peso 2 (g) | 4.4373 | 4.3007 | 4.4935 | 0.4291 | 0.4507 | 0.3372 | 73.49895 | 79.32931 | 59.90285 | 70.91037 | 9.968571 | 99.3724 |  | Peso 2 (g) | 4.5346 | 4.4958 | 4.54 | 0.3233 | 0.3501 | 0.3874 | 54.83496 | 60.74619 | 67.84227 | 61.14114 | 6.512643 | 42.41452 |  | Peso 2 (g) | 30.578 | 30.4789 | 31.5789 | 0.0727 | 0.0615 | 0.061 | 3.440308 | 2.882251 | 2.810065 | 3.044208 | 0.3449266 | 0.1189744 |  | Peso 2 (g) | 30.6427 | 30.7952 | 31.2068 | 0.0304 | 0.0345 | 0.0326 | 1.434039 | 1.614872 | 1.511341 | 1.520084 | 0.09073305 | 0.008232487 | 60 | 1
| Peso 3 (g) | 4.4365 | 4.2732 | 4.4421 | 0.4299 | 0.4782 | 0.3886 | 36.81799 | 42.08484 | 34.51697 | 37.8066 | 3.879584 | 15.05117 |  | Peso 3 (g) | 4.4995 | 4.4647 | 4.5294 | 0.3584 | 0.3812 | 0.398 | 30.39414 | 33.07119 | 34.84928 | 32.77154 | 2.242637 | 5.029422 |  | Peso 3 (g) | 30.5369 | 30.4582 | 31.5318 | 0.1138 | 0.0822 | 0.1081 | 2.692621 | 1.926187 | 2.489901 | 2.36957 | 0.3971335 | 0.157715 |  | Peso 3 (g) | 30.6224 | 30.7645 | 31.1865 | 0.0203 | 0.0307 | 0.0203 | 0.4787991 | 0.7185009 | 0.4705557 | 0.5559519 | 0.1408319 | 0.01983363 | 60 | 2
| Peso 4 (g) | 4.4202 | 4.2578 | 4.4084 | 0.4462 | 0.4936 | 0.4223 | 25.47598 | 28.9601 | 25.00689 | 26.48099 | 2.159743 | 4.664488 |  | Peso 4 (g) | 4.4935 | 4.4475 | 4.5007 | 0.3644 | 0.3984 | 0.4267 | 20.60198 | 23.04226 | 24.90819 | 22.85081 | 2.159479 | 4.66335 |  | Peso 4 (g) | 30.4922 | 30.3799 | 31.484 | 0.1585 | 0.1605 | 0.1559 | 2.500178 | 2.507324 | 2.393929 | 2.467144 | 0.06350616 | 0.004033032 |  | Peso 4 (g) | 30.6073 | 30.7406 | 31.1667 | 0.0151 | 0.0239 | 0.0198 | 0.237434 | 0.3729028 | 0.3059771 | 0.305438 | 0.06773598 | 0.004588163 | 60 | 3
| Peso 5 (g) | 4.4019 | 4.2369 | 4.3903 | 0.4645 | 0.5145 | 0.4404 | 17.68055 | 20.12422 | 17.3858 | 18.39686 | 1.50318 | 2.259549 |  | Peso 5 (g) | 4.4565 | 4.3892 | 4.4566 | 0.4014 | 0.4567 | 0.4708 | 15.12922 | 17.60944 | 18.32165 | 17.0201 | 1.675824 | 2.808386 |  | Peso 5 (g) | 30.3857 | 30.2749 | 31.382 | 0.265 | 0.2655 | 0.2579 | 2.786739 | 2.765086 | 2.64013 | 2.730652 | 0.07913824 | 0.006262861 |  | Peso 5 (g) | 30.588 | 30.7042 | 31.1378 | 0.0193 | 0.0364 | 0.0289 | 0.2023168 | 0.3786237 | 0.2977353 | 0.2928919 | 0.08825317 | 0.007788622 | 60 | 4.5
| Peso 6 (g) | 4.2489 | 4.0744 | 4.2224 | 0.6175 | 0.677 | 0.5818 | 4.407054 | 4.965049 | 4.30648 | 4.559528 | 0.3547741 | 0.1258646 |  | Peso 6 (g) | 4.308 | 4.2483 | 4.3148 | 0.5499 | 0.5976 | 0.6126 | 3.886192 | 4.320423 | 4.469989 | 4.225535 | 0.3032451 | 0.09195761 |  | Peso 6 (g) | 29.4865 | 29.415 | 30.4925 | 1.1642 | 1.1254 | 1.1474 | 2.295511 | 2.197619 | 2.202369 | 2.231833 | 0.05519781 | 0.003046798 |  | Peso 6 (g) | 30.2703 | 30.3696 | 30.7566 | 0.3177 | 0.3346 | 0.3812 | 0.6244436 | 0.6525798 | 0.736354 | 0.6711258 | 0.05821467 | 0.003388948 | 60 | 24
| Peso 7 (g) | 4.2127 | 4.066 | 4.2503 | 0.6537 | 0.6854 | 0.5804 | 4.306533 | 4.639988 | 3.965646 | 4.304056 | 0.3371778 | 0.1136888 |  | Peso 7 (g) | 4.303 | 4.2437 | 4.3061 | 0.5549 | 0.6022 | 0.6213 | 3.619872 | 4.018781 | 4.184743 | 3.941132 | 0.2903305 | 0.08429183 |  | Peso 7 (g) | 29.4761 | 29.4087 | 30.4789 | 1.1746 | 1.1317 | 1.161 | 2.137862 | 2.039927 | 2.057052 | 2.07828 | 0.05230461 | 0.002735773 |  | Peso 7 (g) | 30.2376 | 30.3402 | 30.7216 | 0.0327 | 0.0294 | 0.035 | 0.05932826 | 0.05292891 | 0.06240792 | 0.0582217 | 0.004835419 | 2.338127e-05 | 60 | 26
| Peso 8 (g) | 4.0354 | 3.8991 | 4.0992 | 0.831 | 0.8523 | 0.7315 | 2.965394 | 3.125341 | 2.707279 | 2.932671 | 0.2109431 | 0.04449699 |  | Peso 8 (g) | 4.193 | 4.1319 | 4.1948 | 0.6649 | 0.714 | 0.7326 | 2.349454 | 2.580976 | 2.6728 | 2.53441 | 0.1666267 | 0.02776445 |  | Peso 8 (g) | 29.4516 | 29.3811 | 30.4647 | 1.1991 | 1.1593 | 1.1752 | 1.182162 | 1.131908 | 1.127865 | 1.147312 | 0.0302491 | 0.0009150081 |  | Peso 8 (g) | 29.9402 | 30.02658 | 30.4036 | 0.3301 | 0.34302 | 0.353 | 0.324408 | 0.3345008 | 0.3409404 | 0.3332831 | 0.008333205 | 6.94423e-05 | 60 | 48
| Peso 9 (g) | 4.0197 | 3.8725 | 4.0707 | 0.8467 | 0.8789 | 0.76 | 2.900562 | 3.093966 | 2.700247 | 2.898259 | 0.1968697 | 0.03875769 |  | Peso 9 (g) | 4.1775 | 4.1174 | 4.1722 | 0.6804 | 0.7285 | 0.7552 | 2.308055 | 2.528055 | 2.645043 | 2.493718 | 0.1710981 | 0.02927454 |  | Peso 9 (g) | 29.4502 | 29.3844 | 30.4671 | 1.2005 | 1.156 | 1.1728 | 1.136201 | 1.083539 | 1.080539 | 1.100093 | 0.03130638 | 0.0009800897 |  | Peso 9 (g) | 29.9173 | 29.9966 | 30.3786 | 0.3203 | 0.3436 | 0.343 | 0.3021859 | 0.3216637 | 0.3180307 | 0.3139601 | 0.01035732 | 0.0001072741 | 60 | 50
[12 empty] | Suma | 121.6704 | [12 empty] | Suma | 55.14897 | [12 empty] | Suma | 0.2946629 | [12 empty] | Suma | 0.04403195
[12 empty] | g | 0.8167343 | [12 empty] | g | 0.76909 | [12 empty] | g | 0.4037643 | [12 empty] | g | 0.1869662
Varianza dada:
[12 empty] | g | 0.653
Inhibidor | Material | Conservador | Suma Varianza | G teórica | G experimental | Igualdad de varianza | Acepta hipótesis
Mango | Aluminio | Si | 55.14897 | 0.653 | 0.76909 | No | No
| Acero | No | 0.04403195 |  | 0.1869662 | Si | Si
Limón | Aluminio | Si | 121.6704 |  | 0.8167343 | No | No
| Acero | No | 0.2946629 |  | 0.4037643 | Si | Si

## Corridas a T.A, ácido 2.23%
Limon con conservador | Material | Aluminio |  |  | Aluminio |  |  | Velocidad (µm/h) |  |  | Promedio velocidades (µm/h) | Desviación estándar | Varianza | Limon sin conservador | Material | Aluminio |  |  | Aluminio |  |  | Velocidad (µm/h) |  |  | Promedio velocidades (µm/h) | Desviación estándar | Varianza | Mango con conserador | Material | Aluminio |  |  | Aluminio |  |  | Velocidad (µm/h) |  |  | Promedio velocidades (µm/h) | Desviación estándar | Varianza | Mango sin conserador | Material | Aluminio |  |  | Aluminio |  |  | Velocidad (µm/h) |  |  | Promedio velocidades (µm/h) | Desviación estándar | Varianza | Temperatura (ºC) | Tiempo (h)
| Pieza | 1 | 2 | 3 | 1' | 2' | 3' | 1 | 2 | 3 |  |  |  |  | Pieza | 1 | 2 | 3 | 1' | 2' | 3' | 1 | 2 | 3 |  |  |  |  | Pieza | 1 | 2 | 3 | 1' | 2' | 3' | 1 | 2 | 3 |  |  |  |  | Pieza | 1 | 2 | 3 | 1' | 2' | 3' | 1 | 2 | 3
| Largo (cm) | 5.85 | 5.85 | 5.85 | 5.85 |  |  | 5.85 | 5.85 | 5.85 |  |  |  |  | Largo (cm) | 5.85 | 5.85 | 5.85 | 5.85 |  |  | 5.85 | 5.85 | 5.85 |  |  |  |  | Largo (cm) | 5.85 | 5.85 | 5.85 | 5.85 |  |  | 5.85 | 5.85 | 5.85 |  |  |  |  | Largo (cm) | 5.85 | 5.85 | 5.85 | 5.85 |  |  | 5.85 | 5.85 | 5.85
| Ancho (cm) | 2 | 2.05 | 1.91 | 1.986667 |  |  | 2 | 2.05 | 1.91 |  |  |  |  | Ancho (cm) | 1.93 | 2.01 | 1.97 | 1.97 |  |  | 1.93 | 2.01 | 1.97 |  |  |  |  | Ancho (cm) | 1.99 | 1.96 | 2.05 | 2 |  |  | 1.99 | 1.96 | 2.05 |  |  |  |  | Ancho (cm) | 2.04 | 1.92 | 1.95 | 1.97 |  |  | 2.04 | 1.92 | 1.95
| Alto (cm) | 0.19 | 0.19 | 0.19 | 0.19 |  |  | 0.19 | 0.19 | 0.19 |  |  |  |  | Alto (cm) | 0.19 | 0.19 | 0.19 | 0.19 |  |  | 0.19 | 0.19 | 0.19 |  |  |  |  | Alto (cm) | 0.19 | 0.19 | 0.19 | 0.19 |  |  | 0.19 | 0.19 | 0.19 |  |  |  |  | Alto (cm) | 0.19 | 0.19 | 0.19 | 0.19 |  |  | 0.19 | 0.19 | 0.19
| Área (cm^2) | 26.383 | 26.987 | 25.2958 | 26.22193 |  |  | 26.383 | 26.987 | 25.2958 |  |  |  |  | Área (cm^2) | 25.5374 | 26.5038 | 26.0206 | 26.0206 |  |  | 25.5374 | 26.5038 | 26.0206 |  |  |  |  | Área (cm^2) | 26.2622 | 25.8998 | 26.987 | 26.383 |  |  | 26.2622 | 25.8998 | 26.987 |  |  |  |  | Área (cm^2) | 26.8662 | 25.4166 | 25.779 | 26.0206 |  |  | 26.8662 | 25.4166 | 25.779
| Volumen (cm^3) | 2.223 | 2.278575 | 2.122965 | 2.20818 |  |  | 2.223 | 2.278575 | 2.122965 |  |  |  |  | Volumen (cm^3) | 2.145195 | 2.234115 | 2.189655 | 2.189655 |  |  | 2.145195 | 2.234115 | 2.189655 |  |  |  |  | Volumen (cm^3) | 2.211885 | 2.17854 | 2.278575 | 2.223 |  |  | 2.211885 | 2.17854 | 2.278575 |  |  |  |  | Volumen (cm^3) | 2.26746 | 2.13408 | 2.167425 | 2.189655 |  |  | 2.26746 | 2.13408 | 2.167425
| Densidad (g/cm^3) | 2.190013 | 2.131069 | 2.179216 | 2.166766 |  |  | - | [6 empty] | Densidad (g/cm^3) | 2.205627 | 2.106919 | 2.173493 | 2.162013 |  |  | - | [6 empty] | Densidad (g/cm^3) | 2.170954 | 2.156261 | 2.141777 | 2.156331 |  |  | - | [6 empty] | Densidad (g/cm^3) | 2.11598 | 2.159479 | 2.185727 | 2.153729 |  |  | -
| Peso 1 (g) | 4.8684 | 4.8558 | 4.6264 | - | - | - | [7 empty] | Peso 1 (g) | 4.7315 | 4.7071 | 4.7592 | - | - | - | [7 empty] | Peso 1 (g) | 4.8019 | 4.6975 | 4.8802 | - | - | - | [7 empty] | Peso 1 (g) | 4.7979 | 4.6085 | 4.7374 | - | - | - | [6 empty] | 25 | 0
| Peso 2 (g) | 4.5194 | 4.4652 | 4.2848 | 0.349 | 0.3906 | 0.3416 | 61.0505 | 66.79833 | 62.3243 | 63.39104 | 3.018748 | 9.112841 |  | Peso 2 (g) | 4.3456 | 4.3126 | 4.3635 | 0.3859 | 0.3945 | 0.3957 | 69.89398 | 68.84629 | 70.33807 | 69.69278 | 0.7659704 | 0.5867107 |  | Peso 2 (g) | 4.2882 | 4.2014 | 4.3438 | 0.5137 | 0.4961 | 0.5364 | 90.71166 | 88.82956 | 92.17621 | 90.57248 | 1.677662 | 2.814549 |  | Peso 2 (g) | 4.2038 | 4.1163 | 4.1974 | 0.5941 | 0.4922 | 0.54 | 102.6744 | 89.91521 | 97.26055 | 96.61673 | 6.40393 | 41.01032 | 26 | 1
| Peso 3 (g) | 4.1486 | 4.0969 | 3.9376 | 0.7198 | 0.7589 | 0.6888 | 62.95723 | 64.89151 | 62.83515 | 63.5613 | 1.153615 | 1.330828 |  | Peso 3 (g) | 3.9512 | 3.8929 | 4.0099 | 0.7803 | 0.8142 | 0.7493 | 70.66374 | 71.04518 | 66.5963 | 69.43507 | 2.465836 | 6.080349 |  | Peso 3 (g) | 4.097 | 3.9483 | 4.1016 | 0.7049 | 0.7492 | 0.7786 | 62.23735 | 67.07428 | 66.89821 | 65.40328 | 2.743189 | 7.525086 |  | Peso 3 (g) | 3.9262 | 4.0203 | 3.9786 | 0.8717 | 0.5882 | 0.7588 | 75.32512 | 53.72626 | 68.33454 | 65.79531 | 11.02105 | 121.4635 | 26.5 | 2
| Peso 4 (g) | 4.0908 | 4.0466 | 3.8715 | 0.7776 | 0.8092 | 0.7549 | 45.3418 | 46.12835 | 45.91004 | 45.7934 | 0.4060427 | 0.1648707 |  | Peso 4 (g) | 3.9465 | 3.8908 | 3.9524 | 0.785 | 0.8163 | 0.8068 | 47.39291 | 47.48562 | 47.80452 | 47.56102 | 0.2159172 | 0.04662024 |  | Peso 4 (g) | 3.9568 | 3.8725 | 3.9815 | 0.8451 | 0.825 | 0.8987 | 49.74397 | 49.24033 | 51.47822 | 50.15417 | 1.173986 | 1.378244 |  | Peso 4 (g) | 3.8988 | 3.8272 | 3.9211 | 0.8991 | 0.7813 | 0.8163 | 51.7952 | 47.57602 | 49.00851 | 49.45991 | 2.145504 | 4.603187 | 27 | 3
| Peso 5 (g) | 3.9843 | 3.9358 | 3.7683 | 0.8841 | 0.92 | 0.8581 | 6.443976 | 6.555562 | 6.523283 | 6.507607 | 0.05742078 | 0.003297146 |  | Peso 5 (g) | 3.8217 | 3.7663 | 3.8329 | 0.9098 | 0.9408 | 0.9263 | 6.865935 | 6.841 | 6.860643 | 6.855859 | 0.01313763 | 0.0001725973 |  | Peso 5 (g) | 3.8345 | 3.9626 | 3.9017 | 0.9031 | 0.6772 | 0.9016 | 6.644743 | 5.052356 | 6.455542 | 6.05088 | 0.8699063 | 0.756737 |  | Peso 5 (g) | 3.8156 | 3.7406 | 3.853 | 0.9823 | 0.8679 | 0.8844 | 7.073522 | 6.606174 | 6.637132 | 6.772276 | 0.2613452 | 0.06830133 | 26 | 24
| Peso 6 (g) | 3.9794 | 3.9327 | 3.7681 | 0.889 | 0.9231 | 0.647 | 5.981253 | 6.071678 | 4.540153 | 5.531028 | 0.8593134 | 0.7384195 |  | Peso 6 (g) | 3.818 | 3.7634 | 3.829 | 0.9135 | 0.9437 | 0.9302 | 6.363561 | 6.334234 | 6.359564 | 6.352453 | 0.01590389 | 0.0002529336 |  | Peso 6 (g) | 3.8183 | 3.9607 | 3.8954 | 0.9674 | 0.7349 | 0.9785 | 6.570317 | 5.06108 | 6.467219 | 6.032872 | 0.8431739 | 0.7109422 |  | Peso 6 (g) | 3.8092 | 3.7359 | 3.8476 | 0.9887 | 0.8726 | 0.8898 | 6.571946 | 6.13103 | 6.163991 | 6.288989 | 0.2456013 | 0.06032002 | 27 | 26
[12 empty] | Suma | 11.35026 | [12 empty] | Suma | 6.714105 | [12 empty] | Suma | 13.18556 | [12 empty] | Suma | 167.2056
[12 empty] | g | 0.8028754 | [12 empty] | g | 0.9056082 | [12 empty] | g | 0.5707067 | [12 empty] | g | 0.7264318
Varianza dada:
[12 empty] | g | 0.7457
Inhibidor | Material | Conservador | Suma Varianza | G teórica | G experimental | Igualdad de varianza | Acepta hipótesis
Mango | Aluminio | Si | 13.18556 | 0.7457 | 0.5707067 | Si | Si
|  | No | 167.2056 |  | 0.7264318 | Si | Si
Limón |  | Si | 11.35026 |  | 0.8028754 | No | No
|  | No | 6.714105 |  | 0.9056082 | No | No

## Corridas a 60º, ácido 2.23% (2)
Benzoato | Material | Aluminio |  |  | Aluminio |  |  | Velocidad (µm/h) |  |  | Promedio velocidades (µm/h) | Desviación estándar | Varianza | Ácido | Material | Aluminio |  |  | Aluminio |  |  | Velocidad (µm/h) |  |  | Promedio velocidades (µm/h) | Desviación estándar | Varianza | Benzoato | Material | Acero |  |  | Acero |  |  | Velocidad (µm/h) |  |  | Promedio velocidades (µm/h) | Desviación estándar | Varianza | Ácido | Material | Acero |  |  | Acero |  |  | Velocidad (µm/h) |  |  | Promedio velocidades (µm/h) | Desviación estándar | Varianza | Temperatura (ºC) | Tiempo (h)
| Pieza | 1 | 2 | 3 | 1' | 2' | 3' | 1 | 2 | 3 |  |  |  |  | Pieza | 1 | 2 | 3 | 1' | 2' | 3' | 1 | 2 | 3 |  |  |  |  | Pieza | 1 | 2 | 3 | 1' | 2' | 3' | 1 | 2 | 3 |  |  |  |  | Pieza | 1 | 2 | 3 | 1' | 2' | 3' | 1 | 2 | 3
| Largo (cm) | 5.85 | 5.85 | 5.85 | 5.85 |  |  | 5.85 | 5.85 | 5.85 |  |  |  |  | Largo (cm) | 5.85 | 5.85 | 5.85 | 5.85 |  |  | 5.85 | 5.85 | 5.85 |  |  |  |  | Largo (cm) | 4.95 | 4.86 | 4.81 | 4.873333 |  |  | 4.95 | 4.86 | 4.81 |  |  |  |  | Largo (cm) | 5.12 | 4.84 | 4.76 | 4.906667 |  |  | 5.12 | 4.84 | 4.76
| Ancho (cm) | 2 | 1.94 | 1.98 | 1.973333 |  |  | 2 | 1.94 | 1.98 |  |  |  |  | Ancho (cm) | 2.08 | 2.03 | 2.08 | 2.063333 |  |  | 2.08 | 2.03 | 2.08 |  |  |  |  | Ancho (cm) | 2.53 | 2.53 | 2.53 | 2.53 |  |  | 2.53 | 2.53 | 2.53 |  |  |  |  | Ancho (cm) | 2.53 | 2.53 | 2.53 | 2.53 |  |  | 2.53 | 2.53 | 2.53
| Alto (cm) | 0.19 | 0.19 | 0.19 | 0.19 |  |  | 0.19 | 0.19 | 0.19 |  |  |  |  | Alto (cm) | 0.19 | 0.19 | 0.19 | 0.19 |  |  | 0.19 | 0.19 | 0.19 |  |  |  |  | Alto (cm) | 0.35 | 0.35 | 0.35 | 0.35 |  |  | 0.35 | 0.35 | 0.35 |  |  |  |  | Alto (cm) | 0.35 | 0.35 | 0.35 | 0.35 |  |  | 0.35 | 0.35 | 0.35
| Área (cm^2) | 26.383 | 25.6582 | 26.1414 | 26.06087 |  |  | 26.383 | 25.6582 | 26.1414 |  |  |  |  | Área (cm^2) | 27.3494 | 26.7454 | 27.3494 | 27.14807 |  |  | 27.3494 | 26.7454 | 27.3494 |  |  |  |  | Área (cm^2) | 30.283 | 29.7646 | 29.4766 | 29.8414 |  |  | 30.283 | 29.7646 | 29.4766 |  |  |  |  | Área (cm^2) | 31.2622 | 29.6494 | 29.1886 | 30.0334 |  |  | 31.2622 | 29.6494 | 29.1886
| Volumen (cm^3) | 2.223 | 2.15631 | 2.20077 | 2.19336 |  |  | 2.223 | 2.15631 | 2.20077 |  |  |  |  | Volumen (cm^3) | 2.31192 | 2.256345 | 2.31192 | 2.293395 |  |  | 2.31192 | 2.256345 | 2.31192 |  |  |  |  | Volumen (cm^3) | 4.383225 | 4.30353 | 4.259255 | 4.315337 |  |  | 4.383225 | 4.30353 | 4.259255 |  |  |  |  | Volumen (cm^3) | 4.53376 | 4.28582 | 4.21498 | 4.344853 |  |  | 4.53376 | 4.28582 | 4.21498
| Densidad (g/cm^3) | 2.14161 | 2.173018 | 2.199003 | 2.17121 |  |  | - | [6 empty] | Densidad (g/cm^3) | 2.15228 | 2.168418 | 2.144105 | 2.154935 |  |  | - | [6 empty] | Densidad (g/cm^3) | 7.578552 | 7.167 | 7.246455 | 7.330669 |  |  | - | [6 empty] | Densidad (g/cm^3) | 7.147026 | 7.185883 | 7.178326 | 7.170411 |  |  | -
| Peso 1 (g) | 4.7608 | 4.6857 | 4.8395 | - | - | - | [7 empty] | Peso 1 (g) | 4.9759 | 4.8927 | 4.957 | - | - | - | [7 empty] | Peso 1 (g) | 33.2185 | 30.8434 | 30.8645 | - | - | - | [7 empty] | Peso 1 (g) | 32.4029 | 30.7974 | 30.7205 | - | - | - | [6 empty] | 60 | 0
| Peso 2 (g) | 3.7038 | 3.7728 | 4.0981 | 1.057 | 0.9129 | 0.7414 | 184.5223 | 163.8684 | 130.6237 | 159.6714 | 27.19333 | 739.477 |  | Peso 2 (g) | 4.2109 | 4.1042 | 4.1903 | 0.765 | 0.7142 | 0.7667 | 129.8014 | 123.9186 | 130.0899 | 127.9367 | 3.482693 | 12.12915 |  | Peso 2 (g) | 32.2342 | 30.1139 | 30.6318 | 0.9843 | 0.7295 | 0.2327 | 44.33891 | 33.43348 | 10.769 | 29.5138 | 17.12477 | 293.2576 |  | Peso 2 (g) | 31.0743 | 30.7277 | 30.6103 | 1.3286 | 0.0697 | 0.1102 | 59.26941 | 3.278482 | 5.265314 | 22.6044 | 31.76837 | 1009.229 | 60 | 1
| Peso 3 (g) | 3.654 | 3.7215 | 4.0617 | 1.1068 | 0.9642 | 0.7778 | 96.60799 | 86.53843 | 68.5184 | 83.88827 | 14.23109 | 202.5239 |  | Peso 3 (g) | 4.1992 | 4.0912 | 4.1785 | 0.7767 | 0.7885 | 0.7785 | 65.89332 | 68.4051 | 66.04603 | 66.78148 | 1.408166 | 1.982932 |  | Peso 3 (g) | 32.1264 | 30.0287 | 30.5328 | 1.0921 | 0.8147 | 0.3317 | 24.59744 | 18.66913 | 7.675284 | 16.98062 | 8.586509 | 73.72813 |  | Peso 3 (g) | 30.9435 | 30.6464 | 30.4887 | 1.4594 | 0.151 | 0.2318 | 32.55223 | 3.551297 | 5.537657 | 13.88039 | 16.20075 | 262.4645 | 60 | 2
| Peso 4 (g) | 3.6268 | 3.6855 | 4.0328 | 1.134 | 1.0002 | 0.8067 | 65.98811 | 59.84633 | 47.37618 | 57.73687 | 9.483583 | 89.93835 |  | Peso 4 (g) | 4.1331 | 4.0523 | 4.1694 | 0.8428 | 0.8404 | 0.7876 | 47.66739 | 48.60507 | 44.54537 | 46.93928 | 2.125538 | 4.517911 |  | Peso 4 (g) | 32.0123 | 29.9279 | 30.4254 | 1.2062 | 0.9155 | 0.4391 | 18.11155 | 13.986 | 6.773625 | 12.95706 | 5.738567 | 32.93116 |  | Peso 4 (g) | 30.8627 | 30.548 | 30.2565 | 1.5402 | 0.2494 | 0.464 | 22.90299 | 3.910346 | 7.389914 | 11.40108 | 10.11174 | 102.2473 | 60 | 3
| Peso 5 (g) | 3.1321 | 3.2554 | 3.524 | 1.6287 | 1.4303 | 1.3155 | 11.6051 | 10.47932 | 9.460063 | 10.51483 | 1.07296 | 1.151243 |  | Peso 5 (g) | 3.7049 | 3.6422 | 3.7446 | 1.271 | 1.2505 | 1.2124 | 8.802328 | 8.855935 | 8.396493 | 8.684919 | 0.2512178 | 0.06311041 |  | Peso 5 (g) | 29.4493 | 27.5381 | 28.0275 | 3.7692 | 3.3053 | 2.837 | 6.930117 | 6.183027 | 5.358858 | 6.157334 | 0.7859447 | 0.617709 |  | Peso 5 (g) | 28.5682 | 28.406 | 28.3906 | 3.9969 | 2.3914 | 2.3299 | 7.27769 | 4.591199 | 4.543744 | 5.470878 | 1.564925 | 2.448992 | 60 | 24.5
[12 empty] | Suma | 1033.09 | [12 empty] | Suma | 18.69311 | [12 empty] | Suma | 400.5346 | [12 empty] | Suma | 1376.39
[12 empty] | g | 0.7157911 | [12 empty] | g | 0.648857 | [12 empty] | g | 0.7321655 | [12 empty] | g | 0.7332437
Varianza dada:
[12 empty] | g | 0.7977
Inhibidor | Material | Conservador | Suma Varianza | G teórica | G experimental | Igualdad de varianza | Acepta hipótesis
Benzoato | Aluminio | No | 1033.09 | 0.7977 | 0.7157911 | Si | Si
| Acero | No | 18.69311 |  | 0.7321655 | Si | Si
Ácido | Aluminio | No | 400.5346 |  | 0.648857 | Si | Si
| Acero | No | 1376.39 |  | 0.7332437 | Si | Si

## Corridas a T.A, ácido 2.23%(2)
Benzoato | Material | Aluminio |  |  | Aluminio |  |  | Velocidad (µm/h) |  |  | Promedio velocidades (µm/h) | Desviación estándar | Varianza | Ácido | Material | Aluminio |  |  | Aluminio |  |  | Velocidad (µm/h) |  |  | Promedio velocidades (µm/h) | Desviación estándar | Varianza | Benzoato | Material | Acero |  |  | Acero |  |  | Velocidad (µm/h) |  |  | Promedio velocidades (µm/h) | Desviación estándar | Varianza | Ácido | Material | Acero |  |  | Acero |  |  | Velocidad (µm/h) |  |  | Promedio velocidades (µm/h) | Desviación estándar | Varianza | Temperatura (ºC) | Tiempo (h)
| Pieza | 1 | 2 | 3 | 1' | 2' | 3' | 1 | 2 | 3 |  |  |  |  | Pieza | 1 | 2 | 3 | 1' | 2' | 3' | 1 | 2 | 3 |  |  |  |  | Pieza | 1 | 2 | 3 | 1' | 2' | 3' | 1 | 2 | 3 |  |  |  |  | Pieza | 1 | 2 | 3 | 1' | 2' | 3' | 1 | 2 | 3
| Largo (cm) | 5.85 | 5.85 | 5.85 | 5.85 |  |  | 5.85 | 5.85 | 5.85 |  |  |  |  | Largo (cm) | 5.85 | 5.85 | 5.85 | 5.85 |  |  | 5.85 | 5.85 | 5.85 |  |  |  |  | Largo (cm) | 5.31 | 4.94 | 5.02 | 5.09 |  |  | 5.31 | 4.94 | 5.02 |  |  |  |  | Largo (cm) | 4.84 | 4.88 | 4.9 | 4.873333 |  |  | 4.84 | 4.88 | 4.9
| Ancho (cm) | 2.02 | 1.96 | 2.03 | 2.003333 |  |  | 2.02 | 1.96 | 2.03 |  |  |  |  | Ancho (cm) | 1.99 | 2.13 | 2.04 | 2.053333 |  |  | 1.99 | 2.13 | 2.04 |  |  |  |  | Ancho (cm) | 2.53 | 2.53 | 2.53 | 2.53 |  |  | 2.53 | 2.53 | 2.53 |  |  |  |  | Ancho (cm) | 2.53 | 2.53 | 2.53 | 2.53 |  |  | 2.53 | 2.53 | 2.53
| Alto (cm) | 0.19 | 0.19 | 0.19 | 0.19 |  |  | 0.19 | 0.19 | 0.19 |  |  |  |  | Alto (cm) | 0.19 | 0.19 | 0.19 | 0.19 |  |  | 0.19 | 0.19 | 0.19 |  |  |  |  | Alto (cm) | 0.35 | 0.35 | 0.35 | 0.35 |  |  | 0.35 | 0.35 | 0.35 |  |  |  |  | Alto (cm) | 0.35 | 0.35 | 0.35 | 0.35 |  |  | 0.35 | 0.35 | 0.35
| Área (cm^2) | 26.6246 | 25.8998 | 26.7454 | 26.42327 |  |  | 26.6246 | 25.8998 | 26.7454 |  |  |  |  | Área (cm^2) | 26.2622 | 27.9534 | 26.8662 | 27.02727 |  |  | 26.2622 | 27.9534 | 26.8662 |  |  |  |  | Área (cm^2) | 32.3566 | 30.2254 | 30.6862 | 31.0894 |  |  | 32.3566 | 30.2254 | 30.6862 |  |  |  |  | Área (cm^2) | 29.6494 | 29.8798 | 29.995 | 29.8414 |  |  | 29.6494 | 29.8798 | 29.995
| Volumen (cm^3) | 2.24523 | 2.17854 | 2.256345 | 2.226705 |  |  | 2.24523 | 2.17854 | 2.256345 |  |  |  |  | Volumen (cm^3) | 2.211885 | 2.367495 | 2.26746 | 2.28228 |  |  | 2.211885 | 2.367495 | 2.26746 |  |  |  |  | Volumen (cm^3) | 4.702005 | 4.37437 | 4.44521 | 4.507195 |  |  | 4.702005 | 4.37437 | 4.44521 |  |  |  |  | Volumen (cm^3) | 4.28582 | 4.32124 | 4.33895 | 4.315337 |  |  | 4.28582 | 4.32124 | 4.33895
| Densidad (g/cm^3) | 2.173096 | 2.154562 | 2.177681 | 2.168446 |  |  | - | [6 empty] | Densidad (g/cm^3) | 2.175475 | 2.128917 | 2.145573 | 2.149988 |  |  | - | [6 empty] | Densidad (g/cm^3) | 6.991273 | 7.045426 | 7.150866 | 7.062522 |  |  | - | [6 empty] | Densidad (g/cm^3) | 7.192393 | 7.172293 | 7.195105 | 7.186597 |  |  | -
| Peso 1 (g) | 4.8791 | 4.6938 | 4.9136 | - | - | - | [7 empty] | Peso 1 (g) | 4.8119 | 5.0402 | 4.865 | - | - | - | [7 empty] | Peso 1 (g) | 32.873 | 30.8997 | 31.7871 | - | - | - | [7 empty] | Peso 1 (g) | 30.8253 | 30.9932 | 31.2192 | - | - | - | [6 empty] | 26 | 0
| Peso 2 (g) | 4.0676 | 3.939 | 4.1199 | 0.8115 | 0.7548 | 0.7937 | 140.5584 | 134.3961 | 136.8543 | 137.2696 | 3.102039 | 9.622644 |  | Peso 2 (g) | 4.1468 | 4.3293 | 4.1492 | 0.6651 | 0.7109 | 0.7158 | 117.7931 | 118.2872 | 123.9223 | 120.0009 | 3.405024 | 11.59419 |  | Peso 2 (g) | 32.8711 | 30.8193 | 31.7761 | 0.0019 | 0.0804 | 0.011 | 0.083144 | 3.766381 | 0.5075628 | 1.452362 | 2.015203 | 4.061043 |  | Peso 2 (g) | 30.8142 | 30.9855 | 31.1893 | 0.0111 | 0.0077 | 0.0299 | 0.5209353 | 0.358583 | 1.387072 | 0.7555302 | 0.5529227 | 0.3057235 | 26 | 1
| Peso 3 (g) | 4.0041 | 3.8961 | 4.0521 | 0.875 | 0.7977 | 0.8615 | 75.77855 | 71.01735 | 74.27241 | 73.68944 | 2.433542 | 5.922128 |  | Peso 3 (g) | 4.055 | 4.3071 | 4.0868 | 0.7569 | 0.7331 | 0.7782 | 67.0257 | 60.99055 | 67.36262 | 65.12629 | 3.585615 | 12.85663 |  | Peso 3 (g) | 32.8585 | 30.8059 | 31.7748 | 0.0145 | 0.0938 | 0.0123 | 0.31726 | 2.197055 | 0.2837738 | 0.9326964 | 1.095095 | 1.199233 |  | Peso 3 (g) | 30.8135 | 30.9749 | 31.1779 | 0.0118 | 0.0183 | 0.0413 | 0.2768935 | 0.4261084 | 0.9579612 | 0.5536544 | 0.3580004 | 0.1281643 | 26 | 2
| Peso 4 (g) | 3.999 | 3.8804 | 4.0422 | 0.8801 | 0.8134 | 0.8714 | 50.81348 | 48.27673 | 50.08394 | 49.72472 | 1.305974 | 1.705568 |  | Peso 4 (g) | 4.0548 | 4.2547 | 4.0807 | 0.7571 | 0.7855 | 0.7843 | 44.69561 | 43.56666 | 45.26043 | 44.50756 | 0.8624008 | 0.7437351 |  | Peso 4 (g) | 32.8555 | 30.8029 | 31.7682 | 0.0175 | 0.0968 | 0.0189 | 0.2552667 | 1.511549 | 0.2906951 | 0.6858369 | 0.7153071 | 0.5116642 |  | Peso 4 (g) | 30.805 | 30.9704 | 31.1757 | 0.0203 | 0.0228 | 0.0435 | 0.3175672 | 0.3539261 | 0.6726604 | 0.4480512 | 0.1953649 | 0.03816745 | 27 | 3
| Peso 5 (g) | 3.9425 | 3.8251 | 3.9684 | 0.9366 | 0.8687 | 0.9452 | 6.621498 | 6.313332 | 6.652116 | 6.528982 | 0.187385 | 0.03511313 |  | Peso 5 (g) | 3.9965 | 4.2439 | 4.0302 | 0.8154 | 0.7963 | 0.8348 | 5.894371 | 5.408041 | 5.898941 | 5.733784 | 0.2821115 | 0.07958692 |  | Peso 5 (g) | 32.7573 | 30.5502 | 31.5116 | 0.1157 | 0.3495 | 0.2755 | 0.2066544 | 0.6682658 | 0.5188629 | 0.4645944 | 0.2355421 | 0.05548009 |  | Peso 5 (g) | 30.4758 | 30.6212 | 30.4694 | 0.3495 | 0.372 | 0.7498 | 0.6694866 | 0.7070919 | 1.419735 | 0.9321044 | 0.4227186 | 0.178691 | 26 | 24.5
[12 empty] | Suma | 17.28545 | [12 empty] | Suma | 25.27415 | [12 empty] | Suma | 5.82742 | [12 empty] | Suma | 0.6507462
[12 empty] | g | 0.5566903 | [12 empty] | g | 0.5086872 | [12 empty] | g | 0.6968852 | [12 empty] | g | 0.4698045
Varianza dada:
[12 empty] | g | 0.7977
Inhibidor | Material | Conservador | Suma Varianza | G teórica | G experimental | Igualdad de varianza | Acepta hipótesis
Benzoato | Aluminio | No | 17.28545 | 0.7977 | 0.5566903 | Si | Si
| Acero | No | 25.27415 |  | 0.6968852 | Si | Si
Ácido | Aluminio | No | 5.82742 |  | 0.5086872 | Si | Si
| Acero | No | 0.6507462 |  | 0.4698045 | Si | Si

## Corridas a T.A. Acero 10%
Mango con conservador | Material | Acero |  |  | Acero |  |  | Velocidad (µm/h) |  |  | Promedio velocidades (µm/h) | Desviación estándar | Varianza | Mango sin conservador | Material | Acero |  |  | Acero |  |  | Velocidad (µm/h) |  |  | Promedio velocidades (µm/h) | Desviación estándar | Varianza | Limón con conservador | Material | Acero |  |  | Acero |  |  | Velocidad (µm/h) |  |  | Promedio velocidades (µm/h) | Desviación estándar | Varianza | Limón sin conservador | Material | Acero |  |  | Acero |  |  | Velocidad (µm/h) |  |  | Promedio velocidades (µm/h) | Desviación estándar | Varianza | Temperatura (ºC) | Tiempo (h)
| Pieza | 1 | 2 | 3 | 1' | 2' | 3' | 1 | 2 | 3 |  |  |  |  | Pieza | 1 | 2 | 3 | 1' | 2' | 3' | 1 | 2 | 3 |  |  |  |  | Pieza | 1 | 2 | 3 | 1' | 2' | 3' | 1 | 2 | 3 |  |  |  |  | Pieza | 1 | 2 | 3 | 1' | 2' | 3' | 1 | 2 | 3
| Largo (cm) | 4.86 | 4.93 | 4.99 | 4.926667 |  |  | 4.86 | 4.93 | 4.99 |  |  |  |  | Largo (cm) | 5.02 | 5.05 | 4.85 | 4.973333 |  |  | 5.02 | 5.05 | 4.85 |  |  |  |  | Largo (cm) | 4.89 | 4.88 | 4.94 | 4.903333 |  |  | 4.89 | 4.88 | 4.94 |  |  |  |  | Largo (cm) | 4.86 | 4.91 | 4.86 | 4.876667 |  |  | 4.86 | 4.91 | 4.86
| Ancho (cm) | 2.53 | 2.53 | 2.53 | 2.53 |  |  | 2.53 | 2.53 | 2.53 |  |  |  |  | Ancho (cm) | 2.53 | 2.53 | 2.53 | 2.53 |  |  | 2.53 | 2.53 | 2.53 |  |  |  |  | Ancho (cm) | 2.53 | 2.53 | 2.53 | 2.53 |  |  | 2.53 | 2.53 | 2.53 |  |  |  |  | Ancho (cm) | 2.53 | 2.53 | 2.53 | 2.53 |  |  | 2.53 | 2.53 | 2.53
| Alto (cm) | 0.35 | 0.35 | 0.35 | 0.35 |  |  | 0.35 | 0.35 | 0.35 |  |  |  |  | Alto (cm) | 0.35 | 0.35 | 0.35 | 0.35 |  |  | 0.35 | 0.35 | 0.35 |  |  |  |  | Alto (cm) | 0.35 | 0.35 | 0.35 | 0.35 |  |  | 0.35 | 0.35 | 0.35 |  |  |  |  | Alto (cm) | 0.35 | 0.35 | 0.35 | 0.35 |  |  | 0.35 | 0.35 | 0.35
| Área (cm^2) | 29.7646 | 30.1678 | 30.5134 | 30.1486 |  |  | 29.7646 | 30.1678 | 30.5134 |  |  |  |  | Área (cm^2) | 30.6862 | 30.859 | 29.707 | 30.4174 |  |  | 30.6862 | 30.859 | 29.707 |  |  |  |  | Área (cm^2) | 29.9374 | 29.8798 | 30.2254 | 30.0142 |  |  | 29.9374 | 29.8798 | 30.2254 |  |  |  |  | Área (cm^2) | 29.7646 | 30.0526 | 29.7646 | 29.8606 |  |  | 29.7646 | 30.0526 | 29.7646
| Volumen (cm^3) | 4.30353 | 4.365515 | 4.418645 | 4.362563 |  |  | 4.30353 | 4.365515 | 4.418645 |  |  |  |  | Volumen (cm^3) | 4.44521 | 4.471775 | 4.294675 | 4.403887 |  |  | 4.44521 | 4.471775 | 4.294675 |  |  |  |  | Volumen (cm^3) | 4.330095 | 4.32124 | 4.37437 | 4.341902 |  |  | 4.330095 | 4.32124 | 4.37437 |  |  |  |  | Volumen (cm^3) | 4.30353 | 4.347805 | 4.30353 | 4.318288 |  |  | 4.30353 | 4.347805 | 4.30353
| Densidad (g/cm^3) | 7.148155 | 7.153749 | 7.048088 | 7.116664 |  |  | - | [6 empty] | Densidad (g/cm^3) | 6.982752 | 7.153043 | 7.04186 | 7.059218 |  |  | - | [6 empty] | Densidad (g/cm^3) | 7.13377 | 7.183609 | 7.191161 | 7.169513 |  |  | - | [6 empty] | Densidad (g/cm^3) | 7.107398 | 7.192319 | 7.154917 | 7.151545 |  |  | -
| Peso 1 (g) | 30.7623 | 31.2298 | 31.143 | - | - | - | [7 empty] | Peso 1 (g) | 31.0398 | 31.9868 | 30.2425 | - | - | - | [7 empty] | Peso 1 (g) | 30.8899 | 31.0457 | 31.4568 | - | - | - | [7 empty] | Peso 1 (g) | 30.5869 | 31.2708 | 30.7914 | - | - | - | [6 empty] | 26 | 0
| Peso 2 (g) | 30.7565 | 31.2265 | 31.1383 | 0.0058 | 0.0033 | 0.0047 | 0.2738114 | 0.1537071 | 0.2164366 | 0.2146517 | 0.06007204 | 0.00360865 |  | Peso 2 (g) | 31.021 | 31.9831 | 30.2393 | 0.0188 | 0.0037 | 0.0032 | 0.8678769 | 0.1698491 | 0.152593 | 0.396773 | 0.4080792 | 0.1665286 |  | Peso 2 (g) | 30.8895 | 31.0421 | 31.455 | 0.0004 | 0.0036 | 0.0018 | 0.01863615 | 0.1680487 | 0.0830636 | 0.08991615 | 0.07494161 | 0.005616245 |  | Peso 2 (g) | 30.5808 | 31.2729 | 30.7854 | 0.0061 | -0.0021 | 0.006 | 0.2865695 | -0.09770964 | 0.2818716 | 0.1569105 | 0.22052 | 0.04862907 | 26 | 1
| Peso 3 (g) | 30.7555 | 31.2232 | 31.1324 | 0.0068 | 0.0066 | 0.0106 | 0.1605101 | 0.1537071 | 0.2440668 | 0.1860947 | 0.05032047 | 0.00253215 |  | Peso 3 (g) | 31.0134 | 31.9776 | 30.2656 | 0.0264 | 0.0092 | -0.0231 | 0.6093604 | 0.2111637 | -0.5507653 | 0.0899196 | 0.5894896 | 0.347498 |  | Peso 3 (g) | 30.8949 | 30.8969 | 31.4446 | -0.005 | 0.1488 | 0.0122 | -0.1164759 | 3.473006 | 0.2814933 | 1.212675 | 1.967592 | 3.87142 |  | Peso 3 (g) | 30.5735 | 31.2642 | 30.7889 | 0.0134 | 0.0066 | 0.0025 | 0.3147566 | 0.1535437 | 0.05872325 | 0.1756745 | 0.1294434 | 0.0167556 | 27 | 2
| Peso 4 (g) | 30.7548 | 31.2221 | 31.1294 | 0.0075 | 0.0077 | 0.0136 | 0.1180221 | 0.1195499 | 0.2087616 | 0.1487779 | 0.05195302 | 0.002699116 |  | Peso 4 (g) | 31.0123 | 31.9752 | 30.2351 | 0.0275 | 0.0116 | 0.0074 | 0.4231669 | 0.1775 | 0.1176238 | 0.2394302 | 0.1619125 | 0.02621567 |  | Peso 4 (g) | 31.0227 | 30.895 | 31.442 | -0.1328 | 0.1507 | 0.0148 | -2.062401 | 2.344902 | 0.2276558 | 0.1700522 | 2.204216 | 4.858567 |  | Peso 4 (g) | 30.5649 | 31.2586 | 30.7769 | 0.022 | 0.0122 | 0.0145 | 0.3445098 | 0.1892155 | 0.2270632 | 0.2535962 | 0.08097576 | 0.006557074 | 27 | 3
| Peso 5 (g) | 30.698 | 31.1683 | 31.0922 | 0.0643 | 0.0615 | 0.0508 | 0.1264804 | 0.1193559 | 0.09747324 | 0.1144365 | 0.01511634 | 0.0002285039 |  | Peso 5 (g) | 30.9629 | 31.9388 | 30.1882 | 0.0769 | 0.048 | 0.0543 | 0.1479161 | 0.09181032 | 0.107888 | 0.1158715 | 0.02889231 | 0.0008347654 |  | Peso 5 (g) | 30.9299 | 30.8325 | 31.3648 | -0.04 | 0.2132 | 0.092 | -0.07765063 | 0.4146757 | 0.1768947 | 0.1713066 | 0.2462107 | 0.06061973 |  | Peso 5 (g) | 30.4883 | 31.1874 | 30.7085 | 0.0986 | 0.0834 | 0.0829 | 0.1930038 | 0.1616862 | 0.1622719 | 0.1723206 | 0.01791452 | 0.0003209299 | 26 | 24
[12 empty] | Suma | 0.00906842 | [12 empty] | Suma | 0.541077 | [12 empty] | Suma | 8.796223 | [12 empty] | Suma | 0.07226268
[12 empty] | g | 0.3979359 | [12 empty] | g | 0.6422339 | [12 empty] | g | 0.552347 | [12 empty] | g | 0.6729486
Varianza dada:
[12 empty] | g | 0.7977
Inhibidor | Material | Conservador | Suma Varianza | G teórica | G experimental | Igualdad de varianza | Acepta hipótesis
Limón | Acero | Si | 8.796223 | 0.7977 | 0.552347 | Si | Si
|  | No | 0.07226268 |  | 0.6729486 | Si | Si
Mango |  | Si | 0.00906842 |  | 0.3979359 | Si | Si
|  | No | 0.541077 |  | 0.6422339 | Si | Si

## Corridas a 60ªC. Aluminio 10%
Limón con conservador | Material | Aluminio |  |  | Aluminio |  |  | Velocidad (µm/h) |  |  | Promedio velocidades (µm/h) | Desviación estándar | Varianza | Mango con conservador | Material | Aluminio |  |  | Aluminio |  |  | Velocidad (µm/h) |  |  | Promedio velocidades (µm/h) | Desviación estándar | Varianza | Limón sin conservador | Material | Aluminio |  |  | Aluminio |  |  | Velocidad (µm/h) |  |  | Promedio velocidades (µm/h) | Desviación estándar | Varianza | Mango sin conservador | Material | Aluminio |  |  | Aluminio |  |  | Velocidad (µm/h) |  |  | Promedio velocidades (µm/h) | Desviación estándar | Varianza | Temperatura (ºC) | Tiempo (h)
| Pieza | 1 | 2 | 3 | 1' | 2' | 3' | 1 | 2 | 3 |  |  |  |  | Pieza | 1 | 2 | 3 | 1' | 2' | 3' | 1 | 2 | 3 |  |  |  |  | Pieza | 1 | 2 | 3 | 1' | 2' | 3' | 1 | 2 | 3 |  |  |  |  | Pieza | 1 | 2 | 3 | 1' | 2' | 3' | 1 | 2 | 3
| Largo (cm) | 5.85 | 5.85 | 5.85 | 5.85 |  |  | 5.85 | 5.85 | 5.85 |  |  |  |  | Largo (cm) | 5.85 | 5.85 | 5.85 | 5.85 |  |  | 5.85 | 5.85 | 5.85 |  |  |  |  | Largo (cm) | 5.85 | 5.85 | 5.85 | 5.85 |  |  | 5.85 | 5.85 | 5.85 |  |  |  |  | Largo (cm) | 5.85 | 5.85 | 5.85 | 5.85 |  |  | 5.85 | 5.85 | 5.85
| Ancho (cm) | 2.09 | 2.06 | 2.03 | 2.06 |  |  | 2.09 | 2.06 | 2.03 |  |  |  |  | Ancho (cm) | 2.09 | 2.02 | 1.84 | 1.983333 |  |  | 2.09 | 2.02 | 1.84 |  |  |  |  | Ancho (cm) | 1.94 | 2.01 | 2.02 | 1.99 |  |  | 1.94 | 2.01 | 2.02 |  |  |  |  | Ancho (cm) | 2.04 | 2 | 1.98 | 2.006667 |  |  | 1.94 | 2.01 | 2.02
| Alto (cm) | 0.19 | 0.19 | 0.19 | 0.19 |  |  | 0.19 | 0.19 | 0.19 |  |  |  |  | Alto (cm) | 0.19 | 0.19 | 0.19 | 0.19 |  |  | 0.19 | 0.19 | 0.19 |  |  |  |  | Alto (cm) | 0.19 | 0.19 | 0.19 | 0.19 |  |  | 0.19 | 0.19 | 0.19 |  |  |  |  | Alto (cm) | 0.19 | 0.19 | 0.19 | 0.19 |  |  | 0.19 | 0.19 | 0.19
| Área (cm^2) | 27.4702 | 27.1078 | 26.7454 | 27.1078 |  |  | 27.4702 | 27.1078 | 26.7454 |  |  |  |  | Área (cm^2) | 27.4702 | 26.6246 | 24.4502 | 26.18167 |  |  | 27.4702 | 26.6246 | 24.4502 |  |  |  |  | Área (cm^2) | 25.6582 | 26.5038 | 26.6246 | 26.2622 |  |  | 25.6582 | 26.5038 | 26.6246 |  |  |  |  | Área (cm^2) | 26.8662 | 26.383 | 26.1414 | 26.46353 |  |  | 25.6582 | 26.5038 | 26.6246
| Volumen (cm^3) | 2.323035 | 2.28969 | 2.256345 | 2.28969 |  |  | 2.323035 | 2.28969 | 2.256345 |  |  |  |  | Volumen (cm^3) | 2.323035 | 2.24523 | 2.04516 | 2.204475 |  |  | 2.323035 | 2.24523 | 2.04516 |  |  |  |  | Volumen (cm^3) | 2.15631 | 2.234115 | 2.24523 | 2.211885 |  |  | 2.15631 | 2.234115 | 2.24523 |  |  |  |  | Volumen (cm^3) | 2.26746 | 2.223 | 2.20077 | 2.23041 |  |  | 2.15631 | 2.234115 | 2.24523
| Densidad (g/cm^3) | 2.117144 | 2.160991 | 2.168773 | 2.148969 |  |  | - | [6 empty] | Densidad (g/cm^3) | 2.089594 | 2.159289 | 2.175869 | 2.141583895 |  |  | - | [6 empty] | Densidad (g/cm^3) | 2.147743 | 2.140266 | 2.15292 | 2.146976 |  |  | - | [6 empty] | Densidad (g/cm^3) | 2.139927 | 2.139676 | 2.152974 | 2.144192 |  |  | -
| Peso 1 (g) | 4.9182 | 4.948 | 4.8935 | - | - | - | [7 empty] | Peso 1 (g) | 4.8542 | 4.8481 | 4.45 | - | - | - | [7 empty] | Peso 1 (g) | 4.6312 | 4.7816 | 4.8338 | - | - | - | [7 empty] | Peso 1 (g) | 4.8522 | 4.7565 | 4.7382 | - | - | - | [6 empty] | 60 | 0
| Peso 2 (g) | 4.2272 | 4.2324 | 4.124 | 0.691 | 0.7156 | 0.7695 | 117.0539 | 122.8417 | 133.8842 | 124.5933 | 8.550756 | 73.11542 |  | Peso 2 (g) | 4.193 | 4.1188 | 4.055 | 0.6612 | 0.7293 | 0.395 | 112.3921 | 127.9051 | 75.43616 | 105.2445 | 26.95488 | 726.5654 |  | Peso 2 (g) | 3.9292 | 4.0656 | 4.113 | 0.702 | 0.716 | 0.7208 | 127.4335 | 125.8281 | 126.0969 | 126.4528 | 0.8598615 | 0.7393619 |  | Peso 2 (g) | 4.1732 | 4.0428 | 4.0329 | 0.679 | 0.7137 | 0.7053 | 117.869 | 126.1618 | 125.8292 | 123.2867 | 4.694734 | 22.04053 | 60 | 1
| Peso 3 (g) | 4.1497 | 4.1511 | 4.0395 | 0.7685 | 0.7969 | 0.854 | 65.09113 | 68.39893 | 74.29311 | 69.26106 | 4.661175 | 21.72655 |  | Peso 3 (g) | 4.0608 | 3.995 | 3.9607 | 0.7934 | 0.8531 | 0.4893 | 67.43188 | 74.80864 | 46.72268 | 62.98773 | 14.56084 | 212.0182 |  | Peso 3 (g) | 3.8597 | 4.0154 | 4.0631 | 0.7715 | 0.7662 | 0.7707 | 70.0249 | 67.32506 | 67.41321 | 68.25439 | 1.533939 | 2.352969 |  | Peso 3 (g) | 4.1188 | 3.9789 | 3.6487 | 0.7334 | 0.7776 | 1.0895 | 63.65623 | 68.72873 | 97.18621 | 76.52372 | 18.07308 | 326.6363 | 60 | 2
| Peso 4 (g) | 4.1079 | 4.1199 | 4.0125 | 0.8103 | 0.8281 | 0.881 | 45.75436 | 47.38458 | 51.09464 | 48.07786 | 2.736806 | 7.490108 |  | Peso 4 (g) | 4.0381 | 3.967 | 3.9329 | 0.8161 | 0.8811 | 0.5171 | 46.24079 | 51.50931 | 32.91818 | 43.55609 | 9.581924 | 91.81328 |  | Peso 4 (g) | 3.8137 | 3.9895 | 4.0353 | 0.8175 | 0.7921 | 0.7985 | 49.46672 | 46.40058 | 46.56326 | 47.47685 | 1.725194 | 2.976294 |  | Peso 4 (g) | 4.1113 | 3.9417 | 3.6223 | 0.7409 | 0.8148 | 1.1159 | 42.87147 | 48.01112 | 66.36077 | 52.41445 | 12.34823 | 152.4789 | 60 | 3
| Peso 5 (g) | 3.875 | 3.8943 | 3.7503 | 1.1679 | 1.0537 | 1.1432 | 8.243324 | 7.5367 | 8.287654 | 8.022559 | 0.42135 | 0.1775358 |  | Peso 5 (g) | 3.8573 | 3.7896 | 3.7475 | 0.9969 | 1.0585 | 0.7025 | 7.06063 | 7.73502 | 5.590074 | 6.795241 | 1.096823 | 1.203021 |  | Peso 5 (g) | 3.55 | 3.7761 | 3.78 | 1.0812 | 1.0055 | 1.0538 | 8.177892 | 7.362672 | 7.681334 | 7.740632 | 0.4108323 | 0.1687832 |  | Peso 5 (g) | 3.9394 | 3.7735 | 3.4549 | 0.9128 | 0.983 | 1.2833 | 6.602287 | 7.240263 | 9.539472 | 7.794007 | 1.544908 | 2.386739 | 60 | 24
[12 empty] | Suma | 102.5096 | [12 empty] | Suma | 1031.6 | [12 empty] | Suma | 6.237409 | [12 empty] | Suma | 503.5424
[12 empty] | g | 0.7132543 | [12 empty] | g | 0.7043093 | [12 empty] | g | 0.1185367 | [12 empty] | g | 0.04377094
Varianza dada:
[12 empty] | g | 0.7977
Inhibidor | Material | Conservador | Suma Varianza | G teórica | G experimental | Igualdad de varianza | Acepta hipótesis
Limón | Aluminio | Si | 102.5096 | 0.7977 | 0.7132543 | Si | Si
|  | No | 6.237409 |  | 0.1185367 | Si | Si
Ácido |  | Si | 1031.6 |  | 0.7043093 | Si | Si
|  | No | 503.5424 |  | 0.04377094 | Si | Si

## Corridas a 60º. Acero 10%
Mango con conservador | Material | Acero |  |  | Acero |  |  | Velocidad (µm/h) |  |  | Promedio velocidades (µm/h) | Desviación estándar | Varianza | Mango sin conservador | Material | Acero |  |  | Acero |  |  | Velocidad (µm/h) |  |  | Promedio velocidades (µm/h) | Desviación estándar | Varianza | Limón con conservador | Material | Acero |  |  | Acero |  |  | Velocidad (µm/h) |  |  | Promedio velocidades (µm/h) | Desviación estándar | Varianza | Limón sin conservador | Material | Acero |  |  | Acero |  |  | Velocidad (µm/h) |  |  | Promedio velocidades (µm/h) | Desviación estándar | Varianza | Temperatura (ºC) | Tiempo (h)
| Pieza | 1 | 2 | 3 | 1' | 2' | 3' | 1 | 2 | 3 |  |  |  |  | Pieza | 1 | 2 | 3 | 1' | 2' | 3' | 1 | 2 | 3 |  |  |  |  | Pieza | 1 | 2 | 3 | 1' | 2' | 3' | 1 | 2 | 3 |  |  |  |  | Pieza | 1 | 2 | 3 | 1' | 2' | 3' | 1 | 2 | 3
| Largo (cm) | 4.83 | 4.94 | 4.81 | 4.86 |  |  | 4.86 | 4.93 | 4.99 |  |  |  |  | Largo (cm) | 4.93 | 4.77 | 4.93 | 4.876667 |  |  | 5.02 | 5.05 | 4.85 |  |  |  |  | Largo (cm) | 4.98 | 4.85 | 4.97 | 4.933333 |  |  | 4.89 | 4.88 | 4.94 |  |  |  |  | Largo (cm) | 4.92 | 4.99 | 4.87 | 4.926667 |  |  | 4.86 | 4.91 | 4.86
| Ancho (cm) | 2.53 | 2.53 | 2.53 | 2.53 |  |  | 2.53 | 2.53 | 2.53 |  |  |  |  | Ancho (cm) | 2.53 | 2.53 | 2.53 | 2.53 |  |  | 2.53 | 2.53 | 2.53 |  |  |  |  | Ancho (cm) | 2.53 | 2.53 | 2.53 | 2.53 |  |  | 2.53 | 2.53 | 2.53 |  |  |  |  | Ancho (cm) | 2.53 | 2.53 | 2.53 | 2.53 |  |  | 2.53 | 2.53 | 2.53
| Alto (cm) | 0.35 | 0.35 | 0.35 | 0.35 |  |  | 0.35 | 0.35 | 0.35 |  |  |  |  | Alto (cm) | 0.35 | 0.35 | 0.35 | 0.35 |  |  | 0.35 | 0.35 | 0.35 |  |  |  |  | Alto (cm) | 0.35 | 0.35 | 0.35 | 0.35 |  |  | 0.35 | 0.35 | 0.35 |  |  |  |  | Alto (cm) | 0.35 | 0.35 | 0.35 | 0.35 |  |  | 0.35 | 0.35 | 0.35
| Área (cm^2) | 29.5918 | 30.2254 | 29.4766 | 29.7646 |  |  | 29.7646 | 30.1678 | 30.5134 |  |  |  |  | Área (cm^2) | 30.1678 | 29.2462 | 30.1678 | 29.8606 |  |  | 30.6862 | 30.859 | 29.707 |  |  |  |  | Área (cm^2) | 30.4558 | 29.707 | 30.3982 | 30.187 |  |  | 29.9374 | 29.8798 | 30.2254 |  |  |  |  | Área (cm^2) | 30.1102 | 30.5134 | 29.8222 | 30.1486 |  |  | 29.7646 | 30.0526 | 29.7646
| Volumen (cm^3) | 4.276965 | 4.37437 | 4.259255 | 4.30353 |  |  | 4.30353 | 4.365515 | 4.418645 |  |  |  |  | Volumen (cm^3) | 4.365515 | 4.223835 | 4.365515 | 4.318288 |  |  | 4.44521 | 4.471775 | 4.294675 |  |  |  |  | Volumen (cm^3) | 4.40979 | 4.294675 | 4.400935 | 4.368467 |  |  | 4.330095 | 4.32124 | 4.37437 |  |  |  |  | Volumen (cm^3) | 4.35666 | 4.418645 | 4.312385 | 4.362563 |  |  | 4.30353 | 4.347805 | 4.30353
| Densidad (g/cm^3) | 7.138707 | 7.14208 | 7.186445 | 7.155744 |  |  | - | [6 empty] | Densidad (g/cm^3) | 7.152764 | 7.190219 | 7.120076 | 7.154353 |  |  | - | [6 empty] | Densidad (g/cm^3) | 7.146962 | 7.196354 | 7.069543 | 7.137619 |  |  | - | [6 empty] | Densidad (g/cm^3) | 7.189912 | 7.106432 | 7.179554 | 7.158632 |  |  | -
| Peso 1 (g) | 30.532 | 31.2421 | 30.6089 | - | - | - | [7 empty] | Peso 1 (g) | 31.2255 | 30.3703 | 31.0828 | - | - | - | [7 empty] | Peso 1 (g) | 31.5166 | 30.906 | 31.1126 | - | - | - | [7 empty] | Peso 1 (g) | 31.324 | 31.4008 | 30.961 | - | - | - | [6 empty] | 60 | 0
| Peso 2 (g) | 30.5116 | 31.2242 | 30.5848 | 0.0204 | 0.0179 | 0.0241 | 0.9633941 | 0.8276109 | 1.142575 | 0.9778601 | 0.1579798 | 0.02495761 |  | Peso 2 (g) | 31.2025 | 30.3498 | 31.0599 | 0.023 | 0.0205 | 0.0229 | 1.065648 | 0.9797472 | 1.061015 | 1.03547 | 0.04831297 | 0.002334143 |  | Peso 2 (g) | 31.4997 | 30.8859 | 31.0991 | 0.0169 | 0.0201 | 0.0135 | 0.7774336 | 0.9479466 | 0.6222036 | 0.7825279 | 0.1629312 | 0.02654659 |  | Peso 2 (g) | 31.2886 | 31.3661 | 30.9296 | 0.0354 | 0.0347 | 0.0314 | 1.642327 | 1.588579 | 1.470821 | 1.567242 | 0.08772097 | 0.007694968 | 60 | 1
| Peso 3 (g) | 30.4843 | 31.194 | 30.5695 | 0.0477 | 0.0481 | 0.0394 | 1.126321 | 1.111958 | 0.9339724 | 1.057417 | 0.1071471 | 0.01148051 |  | Peso 3 (g) | 31.1812 | 30.3264 | 31.0304 | 0.0443 | 0.0439 | 0.0524 | 1.026265 | 1.049046 | 1.213912 | 1.096408 | 0.1023971 | 0.01048517 |  | Peso 3 (g) | 31.4736 | 30.8576 | 31.1021 | 0.043 | 0.0484 | 0.0105 | 0.9890427 | 1.141309 | 0.2419681 | 0.7907732 | 0.4813383 | 0.2316866 |  | Peso 3 (g) | 31.2369 | 31.3242 | 30.8788 | 0.0871 | 0.0766 | 0.0822 | 2.020433 | 1.753388 | 1.925183 | 1.899668 | 0.1353384 | 0.01831648 | 60 | 2
| Peso 4 (g) | 30.472 | 31.1788 | 30.5507 | 0.06 | 0.0633 | 0.0582 | 0.9445041 | 0.9755637 | 0.9197495 | 0.9466057 | 0.02796637 | 0.0007821181 |  | Peso 4 (g) | 31.168 | 30.3144 | 31.0166 | 0.0575 | 0.0559 | 0.0662 | 0.8880401 | 0.8905344 | 1.022404 | 0.9336596 | 0.07686533 | 0.00590828 |  | Peso 4 (g) | 31.4542 | 30.8405 | 31.0312 | 0.0624 | 0.0655 | 0.0814 | 0.9568413 | 1.029693 | 1.250552 | 1.079029 | 0.1529446 | 0.02339206 |  | Peso 4 (g) | 31.1994 | 31.2941 | 30.845 | 0.1246 | 0.1067 | 0.116 | 1.926873 | 1.628255 | 1.811202 | 1.788777 | 0.1505666 | 0.02267031 | 60 | 3
| Peso 5 (g) | 30.2209 | 30.9277 | 30.3063 | 0.3111 | 0.3144 | 0.3026 | 0.6121567 | 0.6056817 | 0.5977582 | 0.6051989 | 0.007211403 | 5.200433e-05 |  | Peso 5 (g) | 30.9331 | 30.1103 | 30.7548 | 0.2924 | 0.26 | 0.328 | 0.5644846 | 0.5177526 | 0.6332112 | 0.5718161 | 0.05807741 | 0.003372985 |  | Peso 5 (g) | 30.6418 | 30.0643 | 30.2302 | 0.8748 | 0.8417 | 0.8824 | 1.676772 | 1.653994 | 1.694545 | 1.675104 | 0.02032679 | 0.0004131785 |  | Peso 5 (g) | 30.2906 | 30.4861 | 29.9951 | 1.0334 | 0.9147 | 0.9659 | 1.997623 | 1.744804 | 1.885173 | 1.875867 | 0.1266659 | 0.01604424 | 60 | 24
[12 empty] | Suma | 0.03727224 | [12 empty] | Suma | 0.02210057 | [12 empty] | Suma | 0.2820384 | [12 empty] | Suma | 0.064726
[12 empty] | g | 0.6696032 | [12 empty] | g | 0.4744296 | [12 empty] | g | 0.8214717 | [12 empty] | g | 0.3502504
Varianza dada:
[12 empty] | g | 0.7977
Inhibidor | Material | Conservador | Suma Varianza | G teórica | G experimental | Igualdad de varianza | Acepta hipótesis
Limón | Acero | Si | 0.2820384 | 0.7977 | 0.8214717 | No | No
|  | No | 0.064726 |  | 0.3502504 | Si | Si
Mango |  | Si | 0.03727224 |  | 0.6696032 | Si | Si
|  | No | 0.02210057 |  | 0.4744296 | Si | Si

## Corridas a T.A. Aluminio 10%
Limón con conservador | Material | Aluminio |  |  | Aluminio |  |  | Velocidad (µm/h) |  |  | Promedio velocidades (µm/h) | Desviación estándar | Varianza | Mango con conservador | Material | Aluminio |  |  | Aluminio |  |  | Velocidad (µm/h) |  |  | Promedio velocidades (µm/h) | Desviación estándar | Varianza | Limón sin conservador | Material | Aluminio |  |  | Aluminio |  |  | Velocidad (µm/h) |  |  | Promedio velocidades (µm/h) | Desviación estándar | Varianza | Mango sin conservador | Material | Aluminio |  |  | Aluminio |  |  | Velocidad (µm/h) |  |  | Promedio velocidades (µm/h) | Desviación estándar | Varianza | Temperatura (ºC) | Tiempo (h)
| Pieza | 1 | 2 | 3 | 1' | 2' | 3' | 1 | 2 | 3 |  |  |  |  | Pieza | 1 | 2 | 3 | 1' | 2' | 3' | 1 | 2 | 3 |  |  |  |  | Pieza | 1 | 2 | 3 | 1' | 2' | 3' | 1 | 2 | 3 |  |  |  |  | Pieza | 1 | 2 | 3 | 1' | 2' | 3' | 1 | 2 | 3
| Largo (cm) | 5.85 | 5.85 | 5.85 | 5.85 |  |  | 5.85 | 5.85 | 5.85 |  |  |  |  | Largo (cm) | 5.85 | 5.85 | 5.85 | 5.85 |  |  | 5.85 | 5.85 | 5.85 |  |  |  |  | Largo (cm) | 5.85 | 5.85 | 5.85 | 5.85 |  |  | 5.85 | 5.85 | 5.85 |  |  |  |  | Largo (cm) | 5.85 | 5.85 | 5.85 | 5.85 |  |  | 5.85 | 5.85 | 5.85
| Ancho (cm) | 1.98 | 1.97 | 1.97 | 1.973333 |  |  | 2.09 | 2.06 | 2.03 |  |  |  |  | Ancho (cm) | 2 | 2.07 | 1.8 | 1.956667 |  |  | 2.09 | 2.02 | 1.84 |  |  |  |  | Ancho (cm) | 2.05 | 2.03 | 1.98 | 2.02 |  |  | 1.94 | 2.01 | 2.02 |  |  |  |  | Ancho (cm) | 2.07 | 2.03 | 2.03 | 2.043333 |  |  | 1.94 | 2.01 | 2.02
| Alto (cm) | 0.19 | 0.19 | 0.19 | 0.19 |  |  | 0.19 | 0.19 | 0.19 |  |  |  |  | Alto (cm) | 0.19 | 0.19 | 0.19 | 0.19 |  |  | 0.19 | 0.19 | 0.19 |  |  |  |  | Alto (cm) | 0.19 | 0.19 | 0.19 | 0.19 |  |  | 0.19 | 0.19 | 0.19 |  |  |  |  | Alto (cm) | 0.19 | 0.19 | 0.19 | 0.19 |  |  | 0.19 | 0.19 | 0.19
| Área (cm^2) | 26.1414 | 26.0206 | 26.0206 | 26.06087 |  |  | 27.4702 | 27.1078 | 26.7454 |  |  |  |  | Área (cm^2) | 26.383 | 27.2286 | 23.967 | 25.85953 |  |  | 27.4702 | 26.6246 | 24.4502 |  |  |  |  | Área (cm^2) | 26.987 | 26.7454 | 26.1414 | 26.6246 |  |  | 25.6582 | 26.5038 | 26.6246 |  |  |  |  | Área (cm^2) | 27.2286 | 26.7454 | 26.7454 | 26.90647 |  |  | 25.6582 | 26.5038 | 26.6246
| Volumen (cm^3) | 2.20077 | 2.189655 | 2.189655 | 2.19336 |  |  | 2.323035 | 2.28969 | 2.256345 |  |  |  |  | Volumen (cm^3) | 2.223 | 2.300805 | 2.0007 | 2.174835 |  |  | 2.323035 | 2.24523 | 2.04516 |  |  |  |  | Volumen (cm^3) | 2.278575 | 2.256345 | 2.20077 | 2.24523 |  |  | 2.15631 | 2.234115 | 2.24523 |  |  |  |  | Volumen (cm^3) | 2.300805 | 2.256345 | 2.256345 | 2.271165 |  |  | 2.15631 | 2.234115 | 2.24523
| Densidad (g/cm^3) | 2.176784 | 2.181622 | 2.156002 | 2.171469 |  |  | - | [6 empty] | Densidad (g/cm^3) | 2.146244 | 2.130689 | 2.356975 | 2.211303 |  |  | - | [6 empty] | Densidad (g/cm^3) | 2.173025 | 2.093563 | 2.171058 | 2.145882 |  |  | - | [6 empty] | Densidad (g/cm^3) | 2.151377 | 2.170856 | 2.209281 | 2.177171 |  |  | -
| Peso 1 (g) | 4.7906 | 4.777 | 4.7209 | - | - | - | [7 empty] | Peso 1 (g) | 4.7711 | 4.9023 | 4.7156 | - | - | - | [7 empty] | Peso 1 (g) | 4.9514 | 4.7238 | 4.778 | - | - | - | [7 empty] | Peso 1 (g) | 4.9499 | 4.8982 | 4.9849 | - | - | - | [6 empty] | 26 | 0
| Peso 2 (g) | 4.3691 | 4.3666 | 4.3108 | 0.4215 | 0.4104 | 0.4101 | 74.25318 | 72.6334 | 72.58031 | 73.15563 | 0.9508789 | 0.9041707 |  | Peso 2 (g) | 4.3554 | 4.5201 | 4.3109 | 0.4157 | 0.3822 | 0.4047 | 71.25374 | 63.47712 | 76.36095 | 70.36394 | 6.487845 | 42.09213 |  | Peso 2 (g) | 4.4914 | 4.311 | 4.352 | 0.46 | 0.4128 | 0.426 | 79.43235 | 71.92581 | 75.94076 | 75.7663 | 3.756308 | 14.10985 |  | Peso 2 (g) | 4.4348 | 4.4192 | 4.4768 | 0.5151 | 0.479 | 0.5081 | 86.89076 | 82.26096 | 87.25844 | 85.47006 | 2.785231 | 7.757511 | 26 | 1
| Peso 3 (g) | 4.1553 | 4.137 | 4.0692 | 0.6353 | 0.64 | 0.6517 | 55.95854 | 56.63423 | 57.66957 | 56.75411 | 0.8617958 | 0.7426921 |  | Peso 3 (g) | 4.153 | 4.2678 | 4.131 | 0.6181 | 0.6345 | 0.5846 | 52.97322 | 52.68999 | 55.15272 | 53.60531 | 1.347558 | 1.815914 |  | Peso 3 (g) | 4.255 | 4.0976 | 4.0918 | 0.6964 | 0.6262 | 0.6862 | 60.12683 | 54.55419 | 61.16261 | 58.61455 | 3.554302 | 12.63306 |  | Peso 3 (g) | 4.2593 | 4.2481 | 4.2964 | 0.6906 | 0.6501 | 0.6885 | 58.24768 | 55.82239 | 59.1197 | 57.72992 | 1.708541 | 2.919114 | 27 | 2
| Peso 4 (g) | 4.1107 | 4.0873 | 4.0436 | 0.6376 | 0.6897 | 0.6773 | 37.44075 | 40.68815 | 39.95663 | 39.36184 | 1.703448 | 2.901736 |  | Peso 4 (g) | 4.1162 | 4.2388 | 4.0874 | 0.6549 | 0.6635 | 0.6282 | 37.41807 | 36.73214 | 39.51071 | 37.88697 | 1.447418 | 2.095019 |  | Peso 4 (g) | 4.203 | 4.0502 | 4.0422 | 0.7484 | 0.6736 | 0.7358 | 43.07766 | 39.12244 | 43.72239 | 41.97416 | 2.490615 | 6.203164 |  | Peso 4 (g) | 4.2239 | 4.1998 | 4.2537 | 0.726 | 0.6984 | 0.7312 | 40.8223 | 39.97986 | 41.85749 | 40.88655 | 0.9404644 | 0.8844734 | 27 | 3
| Peso 5 (g) | 3.9629 | 3.9455 | 3.9106 | 0.88 | 0.8315 | 0.8103 | 6.459351 | 6.131688 | 5.975354 | 6.188798 | 0.2470012 | 0.06100961 |  | Peso 5 (g) | 3.9882 | 4.1349 | 3.9505 | 0.7829 | 0.7674 | 0.7651 | 5.591427 | 5.31052 | 6.015131 | 5.639026 | 0.3547089 | 0.1258184 |  | Peso 5 (g) | 4.0705 | 3.939 | 3.9368 | 0.8809 | 0.7848 | 0.8412 | 6.338039 | 5.697611 | 6.248177 | 6.094609 | 0.3467338 | 0.1202243 |  | Peso 5 (g) | 4.1147 | 4.1134 | 4.1382 | 0.8352 | 0.7848 | 0.8467 | 5.870314 | 5.615727 | 6.05866 | 5.848234 | 0.2222903 | 0.04941297 | 26 | 24
[12 empty] | Suma | 4.609608 | [12 empty] | Suma | 46.12888 | [12 empty] | Suma | 33.0663 | [12 empty] | Suma | 11.61051
[12 empty] | g | 0.6294973 | [12 empty] | g | 0.9124897 | [12 empty] | g | 0.4267138 | [12 empty] | g | 0.6681455
Varianza dada:
[12 empty] | g | 0.7977
Inhibidor | Material | Conservador | Suma Varianza | G teórica | G experimental | Igualdad de varianza | Acepta hipótesis
Limón | Aluminio | Si | 4.609608 | 0.7977 | 0.6294973 | Si | Si
|  | No | 33.0663 |  | 0.4267138 | Si | Si
Ácido |  | Si | 46.12888 |  | 0.9124897 | No | No
|  | No | 11.61051 |  | 0.6681455 | Si | Si

## Corridas a T.A. Acero 1%
Mango con conservador | Material | Acero |  |  | Acero |  |  | Velocidad (µm/h) |  |  | Promedio velocidades (µm/h) | Desviación estándar | Varianza | Mango sin conservador | Material | Acero |  |  | Acero |  |  | Velocidad (µm/h) |  |  | Promedio velocidades (µm/h) | Desviación estándar | Varianza | Limón con conservador | Material | Acero |  |  | Acero |  |  | Velocidad (µm/h) |  |  | Promedio velocidades (µm/h) | Desviación estándar | Varianza | Limón sin conservador | Material | Acero |  |  | Acero |  |  | Velocidad (µm/h) |  |  | Promedio velocidades (µm/h) | Desviación estándar | Varianza | Temperatura (ºC) | Tiempo (h)
| Pieza | 1 | 2 | 3 | 1' | 2' | 3' | 1 | 2 | 3 |  |  |  |  | Pieza | 1 | 2 | 3 | 1' | 2' | 3' | 1 | 2 | 3 |  |  |  |  | Pieza | 1 | 2 | 3 | 1' | 2' | 3' | 1 | 2 | 3 |  |  |  |  | Pieza | 1 | 2 | 3 | 1' | 2' | 3' | 1 | 2 | 3
| Largo (cm) | 5.09 | 4.9 | 4.86 | 4.95 |  |  | 5.09 | 4.9 | 4.86 |  |  |  |  | Largo (cm) | 5.02 | 5.05 | 4.88 | 4.983333 |  |  | 5.02 | 5.05 | 4.88 |  |  |  |  | Largo (cm) | 4.79 | 4.8 | 4.97 | 4.853333 |  |  | 4.79 | 4.8 | 4.97 |  |  |  |  | Largo (cm) | 4.98 | 4.79 | 4.7 | 4.823333 |  |  | 4.98 | 4.79 | 4.7
| Ancho (cm) | 2.53 | 2.53 | 2.53 | 2.53 |  |  | 2.53 | 2.53 | 2.53 |  |  |  |  | Ancho (cm) | 2.53 | 2.53 | 2.53 | 2.53 |  |  | 2.53 | 2.53 | 2.53 |  |  |  |  | Ancho (cm) | 2.53 | 2.53 | 2.53 | 2.53 |  |  | 2.53 | 2.53 | 2.53 |  |  |  |  | Ancho (cm) | 2.53 | 2.53 | 2.53 | 2.53 |  |  | 2.53 | 2.53 | 2.53
| Alto (cm) | 0.35 | 0.35 | 0.35 | 0.35 |  |  | 0.35 | 0.35 | 0.35 |  |  |  |  | Alto (cm) | 0.35 | 0.35 | 0.35 | 0.35 |  |  | 0.35 | 0.35 | 0.35 |  |  |  |  | Alto (cm) | 0.35 | 0.35 | 0.35 | 0.35 |  |  | 0.35 | 0.35 | 0.35 |  |  |  |  | Alto (cm) | 0.35 | 0.35 | 0.35 | 0.35 |  |  | 0.35 | 0.35 | 0.35
| Área (cm^2) | 31.0894 | 29.995 | 29.7646 | 30.283 |  |  | 31.0894 | 29.995 | 29.7646 |  |  |  |  | Área (cm^2) | 30.6862 | 30.859 | 29.8798 | 30.475 |  |  | 30.6862 | 30.859 | 29.8798 |  |  |  |  | Área (cm^2) | 29.3614 | 29.419 | 30.3982 | 29.7262 |  |  | 29.3614 | 29.419 | 30.3982 |  |  |  |  | Área (cm^2) | 30.4558 | 29.3614 | 28.843 | 29.5534 |  |  | 30.4558 | 29.3614 | 28.843
| Volumen (cm^3) | 4.507195 | 4.33895 | 4.30353 | 4.383225 |  |  | 4.507195 | 4.33895 | 4.30353 |  |  |  |  | Volumen (cm^3) | 4.44521 | 4.471775 | 4.32124 | 4.412742 |  |  | 4.44521 | 4.471775 | 4.32124 |  |  |  |  | Volumen (cm^3) | 4.241545 | 4.2504 | 4.400935 | 4.297627 |  |  | 4.241545 | 4.2504 | 4.400935 |  |  |  |  | Volumen (cm^3) | 4.40979 | 4.241545 | 4.16185 | 4.271062 |  |  | 4.40979 | 4.241545 | 4.16185
| Densidad (g/cm^3) | 7.157534 | 7.090609 | 7.157938 | 7.13536 |  |  | - | [6 empty] | Densidad (g/cm^3) | 7.129 | 7.147251 | 7.165119 | 7.147123 |  |  | - | [6 empty] | Densidad (g/cm^3) | 7.182454 | 7.208145 | 7.183883 | 7.191494 |  |  | - | [6 empty] | Densidad (g/cm^3) | 7.168006 | 7.060941 | 7.165179 | 7.131375 |  |  | -
| Peso 1 (g) | 32.2604 | 30.7658 | 30.8044 | - | - | - | [7 empty] | Peso 1 (g) | 31.6899 | 31.9609 | 30.9622 | - | - | - | [7 empty] | Peso 1 (g) | 30.4647 | 30.6375 | 31.6158 | - | - | - | [7 empty] | Peso 1 (g) | 31.6094 | 29.9493 | 29.8204 | - | - | - | [6 empty] | 21 | 0
| Peso 2 (g) | 32.2596 | 30.7605 | 30.7992 | 0.0008 | 0.0053 | 0.0052 | 0.03606299 | 0.2476345 | 0.2448428 | 0.1761801 | 0.121353 | 0.01472655 |  | Peso 2 (g) | 31.6821 | 31.9602 | 30.9566 | 0.0078 | 0.0007 | 0.0056 | 0.3556479 | 0.03173839 | 0.262228 | 0.2165381 | 0.1667184 | 0.02779501 |  | Peso 2 (g) | 30.4587 | 30.6355 | 31.6108 | 0.006 | 0.002 | 0.005 | 0.2841551 | 0.0945329 | 0.2287194 | 0.2024691 | 0.09749845 | 0.009505949 |  | Peso 2 (g) | 31.6041 | 29.9453 | 29.8178 | 0.0053 | 0.004 | 0.0026 | 0.244024 | 0.1910337 | 0.1264037 | 0.1871538 | 0.05890609 | 0.003469927 | 22 | 1
| Peso 3 (g) | 32.2528 | 30.758 | 30.7972 | 0.0076 | 0.0078 | 0.0072 | 0.1712992 | 0.1822216 | 0.1695066 | 0.1743425 | 0.006882147 | 4.736395e-05 |  | Peso 3 (g) | 31.6777 | 31.9571 | 30.9528 | 0.0122 | 0.0038 | 0.0094 | 0.2781349 | 0.08614706 | 0.2200842 | 0.1947887 | 0.0984618 | 0.009694726 |  | Peso 3 (g) | 30.4567 | 30.622 | 31.6044 | 0.008 | 0.0155 | 0.0114 | 0.1894367 | 0.366315 | 0.2607401 | 0.2721639 | 0.08899078 | 0.00791936 |  | Peso 3 (g) | 31.5977 | 29.939 | 29.8109 | 0.0117 | 0.0103 | 0.0095 | 0.2693473 | 0.2459559 | 0.2309298 | 0.2487443 | 0.01935995 | 0.0003748078 | 22 | 2
| Peso 4 (g) | 32.2507 | 30.7542 | 30.7914 | 0.0097 | 0.0116 | 0.013 | 0.1457546 | 0.1806641 | 0.2040357 | 0.1768181 | 0.02933028 | 0.0008602655 |  | Peso 4 (g) | 31.6764 | 31.9512 | 30.9503 | 0.0135 | 0.0097 | 0.0119 | 0.2051815 | 0.1466011 | 0.1857448 | 0.1791758 | 0.02983752 | 0.0008902776 |  | Peso 4 (g) | 30.4458 | 30.6186 | 31.5988 | 0.0189 | 0.0189 | 0.017 | 0.2983628 | 0.2977786 | 0.2592153 | 0.2851189 | 0.02243507 | 0.0005033323 |  | Peso 4 (g) | 31.5919 | 29.9322 | 29.8066 | 0.0175 | 0.0171 | 0.0138 | 0.2685799 | 0.272223 | 0.2236372 | 0.2548134 | 0.02706071 | 0.0007322818 | 21 | 3
| Peso 5 (g) | 32.2066 | 30.7229 | 30.7377 | 0.0538 | 0.0429 | 0.0667 | 0.1010515 | 0.08351823 | 0.1308575 | 0.1051424 | 0.02393331 | 0.0005728034 |  | Peso 5 (g) | 31.6148 | 31.8877 | 30.8954 | 0.0751 | 0.0732 | 0.0668 | 0.1426771 | 0.1382887 | 0.1303336 | 0.1370998 | 0.006257072 | 3.915095e-05 |  | Peso 5 (g) | 30.347 | 30.52 | 31.4599 | 0.1177 | 0.1175 | 0.1559 | 0.2322573 | 0.2314087 | 0.2971446 | 0.2536035 | 0.03771009 | 0.001422051 |  | Peso 5 (g) | 31.4477 | 29.8034 | 29.6973 | 0.1617 | 0.1459 | 0.1231 | 0.3102098 | 0.2903314 | 0.2493636 | 0.2833016 | 0.03102623 | 0.0009626272 | 22 | 24
[12 empty] | Suma | 0.01620698 | [12 empty] | Suma | 0.03841917 | [12 empty] | Suma | 0.01935069 | [12 empty] | Suma | 0.005539644
[12 empty] | g | 0.9086546 | [12 empty] | g | 0.7234673 | [12 empty] | g | 0.4912459 | [12 empty] | g | 0.6263809
Varianza dada:
[12 empty] | g | 0.7977
Inhibidor | Material | Conservador | Suma Varianza | G teórica | G experimental | Igualdad de varianza | Acepta hipótesis
Limón | Acero | Si | 0.01935069 | 0.7977 | 0.4912459 | Si | Si
|  | No | 0.005539644 |  | 0.6263809 | Si | Si
Mango |  | Si | 0.01620698 |  | 0.9086546 | No | No
|  | No | 0.03841917 |  | 0.7234673 | Si | Si

## Corridas a 60º. Aluminio 1%
Limón con conservador | Material | Aluminio |  |  | Aluminio |  |  | Velocidad (µm/h) |  |  | Promedio velocidades (µm/h) | Desviación estándar | Varianza | Mango con conservador | Material | Aluminio |  |  | Aluminio |  |  | Velocidad (µm/h) |  |  | Promedio velocidades (µm/h) | Desviación estándar | Varianza | Limón sin conservador | Material | Aluminio |  |  | Aluminio |  |  | Velocidad (µm/h) |  |  | Promedio velocidades (µm/h) | Desviación estándar | Varianza | Mango sin conservador | Material | Aluminio |  |  | Aluminio |  |  | Velocidad (µm/h) |  |  | Promedio velocidades (µm/h) | Desviación estándar | Varianza | Temperatura (ºC) | Tiempo (h)
| Pieza | 1 | 2 | 3 | 1' | 2' | 3' | 1 | 2 | 3 |  |  |  |  | Pieza | 1 | 2 | 3 | 1' | 2' | 3' | 1 | 2 | 3 |  |  |  |  | Pieza | 1 | 2 | 3 | 1' | 2' | 3' | 1 | 2 | 3 |  |  |  |  | Pieza | 1 | 2 | 3 | 1' | 2' | 3' | 1 | 2 | 3
| Largo (cm) | 5.85 | 5.85 | 5.85 | 5.85 |  |  | 5.85 | 5.85 | 5.85 |  |  |  |  | Largo (cm) | 5.85 | 5.85 | 5.85 | 5.85 |  |  | 5.85 | 5.85 | 5.85 |  |  |  |  | Largo (cm) | 5.85 | 5.85 | 5.85 | 5.85 |  |  | 5.85 | 5.85 | 5.85 |  |  |  |  | Largo (cm) | 5.85 | 5.85 | 5.85 | 5.85 |  |  | 5.85 | 5.85 | 5.85
| Ancho (cm) | 2.01 | 1.88 | 1.86 | 1.916667 |  |  | 2.01 | 1.88 | 1.86 |  |  |  |  | Ancho (cm) | 2.03 | 1.98 | 1.96 | 1.99 |  |  | 2.03 | 1.98 | 1.96 |  |  |  |  | Ancho (cm) | 1.97 | 2.02 | 1.86 | 1.95 |  |  | 1.97 | 2.02 | 1.86 |  |  |  |  | Ancho (cm) | 1.99 | 2 | 2.06 | 2.016667 |  |  | 1.99 | 2 | 2.06
| Alto (cm) | 0.19 | 0.19 | 0.19 | 0.19 |  |  | 0.19 | 0.19 | 0.19 |  |  |  |  | Alto (cm) | 0.19 | 0.19 | 0.19 | 0.19 |  |  | 0.19 | 0.19 | 0.19 |  |  |  |  | Alto (cm) | 0.19 | 0.19 | 0.19 | 0.19 |  |  | 0.19 | 0.19 | 0.19 |  |  |  |  | Alto (cm) | 0.19 | 0.19 | 0.19 | 0.19 |  |  | 0.19 | 0.19 | 0.19
| Área (cm^2) | 26.5038 | 24.9334 | 24.6918 | 25.37633 |  |  | 26.5038 | 24.9334 | 24.6918 |  |  |  |  | Área (cm^2) | 26.7454 | 26.1414 | 25.8998 | 26.2622 |  |  | 26.7454 | 26.1414 | 25.8998 |  |  |  |  | Área (cm^2) | 26.0206 | 26.6246 | 24.6918 | 25.779 |  |  | 26.0206 | 26.6246 | 24.6918 |  |  |  |  | Área (cm^2) | 26.2622 | 26.383 | 27.1078 | 26.58433 |  |  | 26.2622 | 26.383 | 27.1078
| Volumen (cm^3) | 2.234115 | 2.08962 | 2.06739 | 2.130375 |  |  | 2.234115 | 2.08962 | 2.06739 |  |  |  |  | Volumen (cm^3) | 2.256345 | 2.20077 | 2.17854 | 2.211885 |  |  | 2.256345 | 2.20077 | 2.17854 |  |  |  |  | Volumen (cm^3) | 2.189655 | 2.24523 | 2.06739 | 2.167425 |  |  | 2.189655 | 2.24523 | 2.06739 |  |  |  |  | Volumen (cm^3) | 2.211885 | 2.223 | 2.28969 | 2.241525 |  |  | 2.211885 | 2.223 | 2.28969
| Densidad (g/cm^3) | 2.168554 | 2.182981 | 2.175255 | 2.175597 |  |  | - | [6 empty] | Densidad (g/cm^3) | 2.149051 | 2.153383 | 2.146483 | 2.149639 |  |  | - | [6 empty] | Densidad (g/cm^3) | 2.145589 | 2.186591 | 2.210613 | 2.180931 |  |  | - | [6 empty] | Densidad (g/cm^3) | 2.196407 | 2.182456 | 2.145181 | 2.174682 |  |  | -
| Peso 1 (g) | 4.8448 | 4.5616 | 4.4971 | - | - | - | [7 empty] | Peso 1 (g) | 4.849 | 4.7391 | 4.6762 | - | - | - | [7 empty] | Peso 1 (g) | 4.6981 | 4.9094 | 4.5702 | - | - | - | [7 empty] | Peso 1 (g) | 4.8582 | 4.8516 | 4.9118 | - | - | - | [6 empty] | 60 | 0
| Peso 2 (g) | 3.9182 | 3.6962 | 3.5676 | 0.9266 | 0.8654 | 0.9295 | 160.6963 | 159.5354 | 173.0287 | 164.4201 | 7.477844 | 55.91815 |  | Peso 2 (g) | 3.9295 | 3.8393 | 3.7966 | 0.9195 | 0.8998 | 0.8796 | 159.9326 | 160.1222 | 157.9877 | 159.3475 | 1.181448 | 1.39582 |  | Peso 2 (g) | 3.5827 | 3.8074 | 4.1773 | 1.1154 | 1.102 | 0.3929 | 196.5492 | 189.7827 | 72.96042 | 153.0974 | 69.48312 | 4827.903 |  | Peso 2 (g) | 3.9935 | 3.9057 | 4.09 | 0.8647 | 0.9459 | 0.8218 | 151.4045 | 164.8638 | 139.4043 | 151.8909 | 12.73673 | 162.2242 | 60 | 1
| Peso 3 (g) | 3.9021 | 3.6792 | 3.5462 | 0.9427 | 0.8824 | 0.9509 | 81.74421 | 81.33465 | 88.50621 | 83.86169 | 4.027479 | 16.22059 |  | Peso 3 (g) | 3.8996 | 3.8059 | 3.7581 | 0.9494 | 0.9332 | 0.9181 | 82.56664 | 83.03293 | 82.4514 | 82.68366 | 0.3079177 | 0.09481329 |  | Peso 3 (g) | 3.5623 | 3.7916 | 4.0395 | 1.1358 | 1.1178 | 0.5307 | 100.072 | 96.25184 | 49.27474 | 81.8662 | 28.28958 | 800.3005 |  | Peso 3 (g) | 3.9669 | 3.8732 | 4.0621 | 0.8913 | 0.9784 | 0.8497 | 78.031 | 85.26418 | 72.06853 | 78.45457 | 6.608011 | 43.66582 | 60 | 2
| Peso 4 (g) | 3.8723 | 3.6456 | 3.5056 | 0.9452 | 0.916 | 0.9915 | 54.64066 | 56.28781 | 61.5234 | 57.48396 | 3.593899 | 12.91611 |  | Peso 4 (g) | 3.8658 | 3.7662 | 3.7183 | 0.9832 | 0.9729 | 0.9579 | 57.00409 | 57.7102 | 57.35047 | 57.35492 | 0.3530777 | 0.1246639 |  | Peso 4 (g) | 3.5273 | 3.7595 | 4.0252 | 1.1708 | 1.1499 | 0.545 | 68.7705 | 66.01061 | 33.73499 | 56.17203 | 19.47999 | 379.4701 |  | Peso 4 (g) | 3.9463 | 3.858 | 4.04797 | 0.9119 | 0.9936 | 0.86383 | 53.22298 | 57.72587 | 48.84466 | 53.2645 | 4.440751 | 19.72027 | 60 | 3
| Peso 5 (g) | 3.5033 | 3.2667 | 2.8419 | 2.0029 | 1.2949 | 1.6552 | 14.4731 | 9.946381 | 12.83832 | 12.41927 | 2.292268 | 5.254494 |  | Peso 5 (g) | 3.68798 | 3.5637 | 3.525 | 1.16102 | 1.1754 | 1.1512 | 8.414219 | 8.715255 | 8.615443 | 8.581639 | 0.153338 | 0.02351255 |  | Peso 5 (g) | 2.9847 | 3.3387 | 3.4711 | 1.7134 | 1.5707 | 1.0991 | 12.58022 | 11.27086 | 8.504157 | 10.78508 | 2.081 | 4.33056 |  | Peso 5 (g) | 3.7063 | 3.6292 | 3.8286 | 1.1519 | 1.2224 | 1.0832 | 8.403821 | 8.877328 | 7.656098 | 8.312415 | 0.6157247 | 0.3791169 | 60 | 24
[12 empty] | Suma | 90.30934 | [12 empty] | Suma | 1.63881 | [12 empty] | Suma | 6012.004 | [12 empty] | Suma | 225.9894
[12 empty] | g | 0.6191846 | [12 empty] | g | 0.8517279 | [12 empty] | g | 0.8030439 | [12 empty] | g | 0.7178399
Varianza dada:
[12 empty] | g | 0.7977
Inhibidor | Material | Conservador | Suma Varianza | G teórica | G experimental | Igualdad de varianza | Acepta hipótesis
Limón | Aluminio | Si | 90.30934 | 0.7977 | 0.6191846 | Si | Si
|  | No | 6012.004 |  | 0.8030439 | No | No
Ácido |  | Si | 1.63881 |  | 0.8517279 | No | No
|  | No | 225.9894 |  | 0.7178399 | Si | Si

## Corridas a 60º. Acero 1%
Mango con conservador | Material | Acero |  |  | Acero | [5 empty] | Promedio velocidades (µm/h) | Desviación estándar | Varianza | Mango sin conservador | Material | Acero |  |  | Acero |  |  | Velocidad (µm/h) |  |  | Promedio velocidades (µm/h) | Desviación estándar | Varianza | Limón con conservador | Material | Acero |  |  | Acero |  |  | Velocidad (µm/h) |  |  | Promedio velocidades (µm/h) | Desviación estándar | Varianza | Limón sin conservador | Material | Acero |  |  | Acero |  |  | Velocidad (µm/h) |  |  | Promedio velocidades (µm/h) | Desviación estándar | Varianza | Temperatura (ºC) | Tiempo (h)
| Pieza | 1 | 2 | 3 | 1' | 2' | 3' | 1' | 2' | 3' |  |  |  |  | Pieza | 1 | 2 | 3 | 1' | 2' | 3' | 1 | 2 | 3 |  |  |  |  | Pieza | 1 | 2 | 3 | 1' | 2' | 3' | 1 | 2 | 3 |  |  |  |  | Pieza | 1 | 2 | 3 | 1' | 2' | 3' | 1 | 2 | 3
| Largo (cm) | 5.07 | 5.18 | 5.02 | 5.09 |  |  | 5.07 | 5.18 | 5.02 |  |  |  |  | Largo (cm) | 5.14 | 5.07 | 5.04 | 5.083333 |  |  | 5.14 | 5.07 | 5.04 |  |  |  |  | Largo (cm) | 5.04 | 5.11 | 5.05 | 5.066667 |  |  | 5.04 | 5.11 | 5.05 |  |  |  |  | Largo (cm) | 5.08 | 4.99 | 5.16 | 5.076667 |  |  | 5.08 | 4.99 | 5.16
| Ancho (cm) | 2.55 | 2.6 | 2.62 | 2.59 |  |  | 2.55 | 2.6 | 2.62 |  |  |  |  | Ancho (cm) | 2.63 | 2.6 | 2.63 | 2.62 |  |  | 2.63 | 2.6 | 2.63 |  |  |  |  | Ancho (cm) | 2.61 | 2.59 | 2.61 | 2.603333 |  |  | 2.61 | 2.59 | 2.61 |  |  |  |  | Ancho (cm) | 2.62 | 2.62 | 2.68 | 2.64 |  |  | 2.62 | 2.62 | 2.68
| Alto (cm) | 0.3 | 0.3 | 0.3 | 0.3 | [9 empty] | Alto (cm) | 0.3 | 0.3 | 0.3 | 0.3 |  |  | 0.3 | 0.3 | 0.3 |  |  |  |  | Alto (cm) | 0.3 | 0.3 | 0.3 | 0.3 |  |  | 0.3 | 0.3 | 0.3 |  |  |  |  | Alto (cm) | 0.3 | 0.3 | 0.3 | 0.3
| Área (cm^2) | 30.429 | 31.604 | 30.8888 | 30.97393 |  |  | 25.857 | 26.936 | 26.3048 |  |  |  |  | Área (cm^2) | 31.6984 | 30.966 | 31.1124 | 31.25893 |  |  | 31.6984 | 30.966 | 31.1124 |  |  |  |  | Área (cm^2) | 30.8988 | 31.0898 | 30.957 | 30.98187 |  |  | 30.8988 | 31.0898 | 30.957 |  |  |  |  | Área (cm^2) | 31.2392 | 30.7136 | 32.3616 | 31.43813 |  |  | 26.6192 | 26.1476 | 27.6576
| Volumen (cm^3) | 3.87855 | 4.0404 | 3.94572 | 3.95489 |  |  | 0 | 0 | 0 |  |  |  |  | Volumen (cm^3) | 4.05546 | 3.9546 | 3.97656 | 3.99554 |  |  | 4.05546 | 3.9546 | 3.97656 |  |  |  |  | Volumen (cm^3) | 3.94632 | 3.97047 | 3.95415 | 3.95698 |  |  | 3.94632 | 3.97047 | 3.95415 |  |  |  |  | Volumen (cm^3) | 3.99288 | 3.92214 | 4.14864 | 4.02122 |  |  | 0 | 0 | 0
| Densidad (g/cm^3) | 7.55669 | 7.410776 | 7.468726 | 7.478731 |  |  | - | [6 empty] | Densidad (g/cm^3) | 7.388977 | 7.442927 | 7.43512 | 7.422341 |  |  | - | [6 empty] | Densidad (g/cm^3) | 7.481172 | 7.469267 | 7.466965 | 7.472468 |  |  | - | [6 empty] | Densidad (g/cm^3) | 7.348004 | 7.532954 | 7.157767 | 7.346242 |  |  | -
| Peso 1 (g) | 29.309 | 29.9425 | 29.4695 | - | - | - | [7 empty] | Peso 1 (g) | 29.9657 | 29.4338 | 29.5662 | - | - | - | [7 empty] | Peso 1 (g) | 29.5231 | 29.6565 | 29.5255 | - | - | - | [7 empty] | Peso 1 (g) | 29.3397 | 29.5453 | 29.695 | - | - | - | [6 empty] | 60 | 0
| Peso 2 (g) | 29.3 | 29.9341 | 29.4565 | 0.009 | 0.0084 | 0.013 | 0.3954822 | 0.3553934 | 0.5627486 | 0.4378747 | 0.1099859 | 0.01209689 |  | Peso 2 (g) | 29.9531 | 29.4224 | 29.5538 | 0.0126 | 0.0114 | 0.0124 | 0.5355405 | 0.4959967 | 0.5369666 | 0.5228346 | 0.0232532 | 0.0005407111 |  | Peso 2 (g) | 29.5077 | 29.6395 | 29.5091 | 0.0154 | 0.017 | 0.0164 | 0.6669834 | 0.7317571 | 0.7089587 | 0.7025664 | 0.03285654 | 0.001079552 |  | Peso 2 (g) | 29.3219 | 29.5282 | 29.6771 | 0.0178 | 0.0171 | 0.0179 | 0.7756305 | 0.7578795 | 0.7529356 | 0.7621485 | 0.01193454 | 0.0001424332 | 60 | 1
| Peso 3 (g) | 29.2855 | 29.9158 | 29.4431 | 0.0235 | 0.0267 | 0.0264 | 0.516324 | 0.5648216 | 0.5714063 | 0.5508506 | 0.03008166 | 0.0009049065 |  | Peso 3 (g) | 29.9373 | 29.4058 | 29.5385 | 0.0284 | 0.028 | 0.0277 | 0.6035456 | 0.6091188 | 0.599757 | 0.6041405 | 0.004709157 | 2.217616e-05 |  | Peso 3 (g) | 29.4866 | 29.6191 | 29.4878 | 0.0365 | 0.0374 | 0.0377 | 0.7904187 | 0.8049328 | 0.8148702 | 0.8034072 | 0.01229693 | 0.0001512145 |  | Peso 3 (g) | 29.3023 | 29.5089 | 29.6575 | 0.0374 | 0.0364 | 0.0375 | 0.8148478 | 0.806632 | 0.7886895 | 0.8033897 | 0.01337713 | 0.0001789477 | 60 | 2
| Peso 4 (g) | 29.2655 | 29.8981 | 29.4264 | 0.0435 | 0.0444 | 0.0431 | 0.6371658 | 0.6261693 | 0.6219094 | 0.6284148 | 0.007872181 | 6.197123e-05 |  | Peso 4 (g) | 29.9197 | 29.39 | 29.5208 | 0.046 | 0.0438 | 0.0454 | 0.6517159 | 0.6352239 | 0.6553302 | 0.6474233 | 0.01071845 | 0.0001148853 |  | Peso 4 (g) | 29.4678 | 29.5975 | 29.4667 | 0.0553 | 0.059 | 0.0588 | 0.7983589 | 0.8465425 | 0.8472921 | 0.8307312 | 0.02803767 | 0.0007861109 |  | Peso 4 (g) | 29.2795 | 29.4874 | 29.6297 | 0.0602 | 0.0579 | 0.0653 | 0.8743999 | 0.8553845 | 0.9155809 | 0.8817884 | 0.03077084 | 0.0009468446 | 60 | 3
| Peso 5 (g) | 28.9013 | 29.5356 | 29.0559 | 0.4077 | 0.4069 | 0.4136 | 0.7464727 | 0.7173094 | 0.7460026 | 0.7365949 | 0.0167034 | 0.0002790035 |  | Peso 5 (g) | 29.5622 | 29.0338 | 29.1337 | 0.4035 | 0.4 | 0.4325 | 0.7145852 | 0.7251414 | 0.7803698 | 0.7400321 | 0.03532989 | 0.001248201 |  | Peso 5 (g) | 29.0745 | 29.2151 | 29.0886 | 0.4486 | 0.4414 | 0.4369 | 0.8095475 | 0.7916607 | 0.7869513 | 0.7960532 | 0.0119213 | 0.0001421174 |  | Peso 5 (g) | 28.9063 | 29.1019 | 29.2489 | 0.4334 | 0.4434 | 0.4461 | 0.7868873 | 0.8188201 | 0.7818542 | 0.7958539 | 0.02004792 | 0.0004019191 | 60 | 24
[12 empty] | Suma | 0.01334277 | [12 empty] | Suma | 0.001925974 | [12 empty] | Suma | 0.002158995 | [12 empty] | Suma | 0.001670145
[12 empty] | g | 0.906625 | [12 empty] | g | 0.6480884 | [12 empty] | g | 0.5000253 | [12 empty] | g | 0.5669237
Varianza dada:
[12 empty] | g | 0.7977
Inhibidor | Material | Conservador | Suma Varianza | G teórica | G experimental | Igualdad de varianza | Acepta hipótesis
Limón | Acero | Si | 0.002158995 | 0.7977 | 0.5000253 | Si | Si
|  | No | 0.001670145 |  | 0.5669237 | Si | Si
Mango |  | Si | 0.01334277 |  | 0.906625 | No | No
|  | No | 0.001925974 |  | 0.6480884 | Si | Si

## Corridas a T.A. Acero 5%
Mango con conservador | Material | Acero |  |  | Acero | [5 empty] | Promedio velocidades (µm/h) | Desviación estándar | Varianza | Mango sin conservador | Material | Acero |  |  | Acero |  |  | Velocidad (µm/h) |  |  | Promedio velocidades (µm/h) | Desviación estándar | Varianza | Limón con conservador | Material | Acero |  |  | Acero |  |  | Velocidad (µm/h) |  |  | Promedio velocidades (µm/h) | Desviación estándar | Varianza | Limón sin conservador | Material | Acero |  |  | Acero |  |  | Velocidad (µm/h) |  |  | Promedio velocidades (µm/h) | Desviación estándar | Varianza | Temperatura (ºC) | Tiempo (h)
| Pieza | 1 | 2 | 3 | 1' | 2' | 3' | 1' | 2' | 3' |  |  |  |  | Pieza | 1 | 2 | 3 | 1' | 2' | 3' | 1 | 2 | 3 |  |  |  |  | Pieza | 1 | 2 | 3 | 1' | 2' | 3' | 1 | 2 | 3 |  |  |  |  | Pieza | 1 | 2 | 3 | 1' | 2' | 3' | 1 | 2 | 3
| Largo (cm) | 5.05 | 5.04 | 5.04 | 5.043333 |  |  | 5.05 | 5.04 | 5.04 |  |  |  |  | Largo (cm) | 5.05 | 5.02 | 5.18 | 5.083333 |  |  | 5.05 | 5.02 | 5.18 |  |  |  |  | Largo (cm) | 5.03 | 5.83 | 5.14 | 5.333333 |  |  | 5.03 | 5.83 | 5.14 |  |  |  |  | Largo (cm) | 5.16 | 5.06 | 5.05 | 5.09 |  |  | 5.16 | 5.06 | 5.05
| Ancho (cm) | 2.63 | 2.61 | 2.61 | 2.616667 |  |  | 2.63 | 2.61 | 2.61 |  |  |  |  | Ancho (cm) | 2.64 | 2.64 | 2.61 | 2.63 |  |  | 2.64 | 2.64 | 2.61 |  |  |  |  | Ancho (cm) | 2.64 | 2.63 | 2.59 | 2.62 |  |  | 2.64 | 2.63 | 2.59 |  |  |  |  | Ancho (cm) | 2.59 | 2.62 | 2.63 | 2.613333 |  |  | 2.59 | 2.62 | 2.63
| Alto (cm) | 0.3 | 0.3 | 0.3 | 0.3 |  |  | 0.3 | 0.3 | 0.3 |  |  |  |  | Alto (cm) | 0.3 | 0.3 | 0.3 | 0.3 |  |  | 0.3 | 0.3 | 0.3 |  |  |  |  | Alto (cm) | 0.3 | 0.3 | 0.3 | 0.3 |  |  | 0.3 | 0.3 | 0.3 |  |  |  |  | Alto (cm) | 0.3 | 0.3 | 0.3 | 0.3 |  |  | 0.3 | 0.3 | 0.3
| Área (cm^2) | 31.171 | 30.8988 | 30.8988 | 30.98953 |  |  | 31.171 | 30.8988 | 30.8988 |  |  |  |  | Área (cm^2) | 31.278 | 31.1016 | 31.7136 | 31.3644 |  |  | 31.278 | 31.1016 | 31.7136 |  |  |  |  | Área (cm^2) | 31.1604 | 35.7418 | 31.2632 | 32.7218 |  |  | 31.1604 | 35.7418 | 31.2632 |  |  |  |  | Área (cm^2) | 31.3788 | 31.1224 | 31.171 | 31.22407 |  |  | 31.3788 | 31.1224 | 31.171
| Volumen (cm^3) | 3.98445 | 3.94632 | 3.94632 | 3.95903 |  |  | 3.98445 | 3.94632 | 3.94632 |  |  |  |  | Volumen (cm^3) | 3.9996 | 3.97584 | 4.05594 | 4.01046 |  |  | 3.9996 | 3.97584 | 4.05594 |  |  |  |  | Volumen (cm^3) | 3.98376 | 4.59987 | 3.99378 | 4.19247 |  |  | 3.98376 | 4.59987 | 3.99378 |  |  |  |  | Volumen (cm^3) | 4.00932 | 3.97716 | 3.98445 | 3.99031 |  |  | 4.00932 | 3.97716 | 3.98445
| Densidad (g/cm^3) | 7.407697 | 7.426641 | 7.48135 | 7.438563 |  |  | - | [6 empty] | Densidad (g/cm^3) | 7.405491 | 7.409076 | 7.371855 | 7.395474 |  |  | - | [6 empty] | Densidad (g/cm^3) | 7.365278 | 7.504929 | 7.442849 | 7.437685 |  |  | - | [6 empty] | Densidad (g/cm^3) | 7.430262 | 7.422658 | 7.355695 | 7.402872 |  |  | -
| Peso 1 (g) | 29.5156 | 29.3079 | 29.5238 | - | - | - | [7 empty] | Peso 1 (g) | 29.619 | 29.4573 | 29.8998 | - | - | - | [7 empty] | Peso 1 (g) | 29.3415 | 34.5217 | 29.7251 | - | - | - | [7 empty] | Peso 1 (g) | 29.7903 | 29.5211 | 29.3084 | - | - | - | [7 empty] | 0
| Peso 2 (g) | 29.515 | 29.3077 | 29.5233 | 0.0006 | 0.0002 | 0.0005 | 0.02587686 | 0.008701605 | 0.02175401 | 0.01877749 | 0.008966162 | 8.039207e-05 |  | Peso 2 (g) | 29.6175 | 29.4567 | 29.8993 | 0.0015 | 0.0006 | 0.0005 | 0.06484646 | 0.0260857 | 0.02131859 | 0.03741692 | 0.02387397 | 0.0005699663 |  | Peso 2 (g) | 29.3401 | 34.5202 | 29.7248 | 0.0014 | 0.0015 | 0.0003 | 0.06040699 | 0.05642571 | 0.01290179 | 0.04324483 | 0.02635313 | 0.0006944877 |  | Peso 2 (g) | 29.7888 | 29.5206 | 29.3081 | 0.0015 | 0.0005 | 0.0003 | 0.06457355 | 0.02170185 | 0.01300081 | 0.03309207 | 0.02760869 | 0.0007622399 |  | 1
| Peso 3 (g) | 29.5137 | 29.3061 | 29.5225 | 0.0019 | 0.0018 | 0.0013 | 0.04097169 | 0.03915722 | 0.02828022 | 0.03613638 | 0.006863854 | 4.71125e-05 |  | Peso 3 (g) | 29.6173 | 29.4565 | 29.8988 | 0.0017 | 0.0008 | 0.001 | 0.03674633 | 0.01739047 | 0.02131859 | 0.0251518 | 0.01023144 | 0.0001046824 |  | Peso 3 (g) | 29.3374 | 34.5186 | 29.7231 | 0.0041 | 0.0031 | 0.002 | 0.08845309 | 0.05830657 | 0.04300597 | 0.06325521 | 0.02312417 | 0.0005347271 |  | Peso 3 (g) | 29.7879 | 29.5194 | 29.3079 | 0.0024 | 0.0017 | 0.0005 | 0.05165884 | 0.03689314 | 0.010834 | 0.03312866 | 0.02067112 | 0.0004272953 |  | 2
| Peso 4 (g) | 29.5114 | 29.3043 | 29.5218 | 0.0042 | 0.0036 | 0.002 | 0.06037933 | 0.05220963 | 0.02900535 | 0.0471981 | 0.01627631 | 0.0002649182 |  | Peso 4 (g) | 29.6156 | 29.4534 | 29.8966 | 0.0034 | 0.0039 | 0.0032 | 0.0489951 | 0.05651902 | 0.04547966 | 0.05033126 | 0.005639669 | 3.180587e-05 |  | Peso 4 (g) | 29.3352 | 34.516 | 29.7226 | 0.0063 | 0.0057 | 0.0025 | 0.09061049 | 0.07147257 | 0.03583831 | 0.06597379 | 0.02779704 | 0.0007726753 |  | Peso 4 (g) | 29.7896 | 29.5168 | 29.303 | 0.0007 | 0.0043 | 0.0054 | 0.01004477 | 0.06221196 | 0.07800484 | 0.05008719 | 0.03556543 | 0.0012649 |  | 3
| Peso 5 (g) | 29.4967 | 29.2882 | 29.5076 | 0.0189 | 0.0197 | 0.0162 | 0.03396337 | 0.03571284 | 0.02936792 | 0.03301471 | 0.003277114 | 1.073948e-05 |  | Peso 5 (g) | 29.6014 | 29.4397 | 29.8802 | 0.0176 | 0.0176 | 0.0196 | 0.03170271 | 0.03188252 | 0.03482036 | 0.03280187 | 0.001750379 | 3.063826e-06 |  | Peso 5 (g) | 29.2938 | 34.4785 | 29.6806 | 0.0477 | 0.0432 | 0.0445 | 0.08575635 | 0.06771085 | 0.07974024 | 0.07773582 | 0.009188216 | 8.442332e-05 |  | Peso 5 (g) | 29.7496 | 29.4773 | 29.2644 | 0.0407 | 0.0438 | 0.044 | 0.07300399 | 0.07921174 | 0.07944937 | 0.0772217 | 0.003654576 | 1.335592e-05 |  | 24
[12 empty] | Suma | 0.0004031622 | [12 empty] | Suma | 0.0007095184 | [12 empty] | Suma | 0.002086313 | [12 empty] | Suma | 0.002467791
[12 empty] | g | 0.6571007 | [12 empty] | g | 0.8033143 | [12 empty] | g | 0.3703544 | [12 empty] | g | 0.5125636
Varianza dada:
[12 empty] | g | 0.7977
5
Inhibidor | Material | Conservador | Suma Varianza | G teórica | G experimental | Igualdad de varianza | Acepta hipótesis
Limón | Acero | Si | 0.002086313 | 0.7977 | 0.3703544 | Si | Si
|  | No | 0.002467791 |  | 0.5125636 | Si | Si
Mango |  | Si | 0.0004031622 |  | 0.6571007 | Si | Si
|  | No | 0.0007095184 |  | 0.8033143 | No | No

## Corridas a T.A. Aluminio 1%
Limón con conservador | Material | Aluminio |  |  | Aluminio |  |  | Velocidad (µm/h) |  |  | Promedio velocidades (µm/h) | Desviación estándar | Varianza | Mango con conservador | Material | Aluminio |  |  | Aluminio |  |  | Velocidad (µm/h) |  |  | Promedio velocidades (µm/h) | Desviación estándar | Varianza | Limón sin conservador | Material | Aluminio |  |  | Aluminio |  |  | Velocidad (µm/h) |  |  | Promedio velocidades (µm/h) | Desviación estándar | Varianza | Mango sin conservador | Material | Aluminio |  |  | Aluminio |  |  | Velocidad (µm/h) |  |  | Promedio velocidades (µm/h) | Desviación estándar | Varianza | Temperatura (ºC) | Tiempo (h)
| Pieza | 1 | 2 | 3 | 1' | 2' | 3' | 1 | 2 | 3 |  |  |  |  | Pieza | 1 | 2 | 3 | 1' | 2' | 3' | 1 | 2 | 3 |  |  |  |  | Pieza | 1 | 2 | 3 | 1' | 2' | 3' | 1 | 2 | 3 |  |  |  |  | Pieza | 1 | 2 | 3 | 1' | 2' | 3' | 1 | 2 | 3
| Largo (cm) | 5.85 | 5.85 | 5.85 | 5.85 |  |  | 5.85 | 5.85 | 5.85 |  |  |  |  | Largo (cm) | 5.85 | 5.85 | 5.85 | 5.85 |  |  | 5.85 | 5.85 | 5.85 |  |  |  |  | Largo (cm) | 5.85 | 5.85 | 5.85 | 5.85 |  |  | 5.85 | 5.85 | 5.85 |  |  |  |  | Largo (cm) | 5.85 | 5.85 | 5.85 | 5.85 |  |  | 5.85 | 5.85 | 5.85
| Ancho (cm) | 2.06 | 2.05 | 1.93 | 2.013333 |  |  | 2.06 | 2.05 | 1.93 |  |  |  |  | Ancho (cm) | 1.95 | 1.91 | 1.91 | 1.923333 |  |  | 1.95 | 1.91 | 1.91 |  |  |  |  | Ancho (cm) | 1.95 | 1.96 | 1.97 | 1.96 |  |  | 1.95 | 1.96 | 1.97 |  |  |  |  | Ancho (cm) | 1.96 | 1.96 | 1.8 | 1.906667 |  |  | 1.96 | 1.96 | 1.8
| Alto (cm) | 0.19 | 0.19 | 0.19 | 0.19 |  |  | 0.19 | 0.19 | 0.19 |  |  |  |  | Alto (cm) | 0.19 | 0.19 | 0.19 | 0.19 |  |  | 0.19 | 0.19 | 0.19 |  |  |  |  | Alto (cm) | 0.19 | 0.19 | 0.19 | 0.19 |  |  | 0.19 | 0.19 | 0.19 |  |  |  |  | Alto (cm) | 0.19 | 0.19 | 0.19 | 0.19 |  |  | 0.19 | 0.19 | 0.19
| Área (cm^2) | 27.1078 | 26.987 | 25.5374 | 26.54407 |  |  | 27.1078 | 26.987 | 25.5374 |  |  |  |  | Área (cm^2) | 25.779 | 25.2958 | 25.2958 | 25.45687 |  |  | 25.779 | 25.2958 | 25.2958 |  |  |  |  | Área (cm^2) | 25.779 | 25.8998 | 26.0206 | 25.8998 |  |  | 25.779 | 25.8998 | 26.0206 |  |  |  |  | Área (cm^2) | 25.8998 | 25.8998 | 23.967 | 25.25553 |  |  | 25.8998 | 25.8998 | 23.967
| Volumen (cm^3) | 2.28969 | 2.278575 | 2.145195 | 2.23782 |  |  | 2.28969 | 2.278575 | 2.145195 |  |  |  |  | Volumen (cm^3) | 2.167425 | 2.122965 | 2.122965 | 2.137785 |  |  | 2.167425 | 2.122965 | 2.122965 |  |  |  |  | Volumen (cm^3) | 2.167425 | 2.17854 | 2.189655 | 2.17854 |  |  | 2.167425 | 2.17854 | 2.189655 |  |  |  |  | Volumen (cm^3) | 2.17854 | 2.17854 | 2.0007 | 2.11926 |  |  | 2.17854 | 2.17854 | 2.0007
| Densidad (g/cm^3) | 2.090239 | 2.145288 | 2.17211 | 2.135879 |  |  | - | [6 empty] | Densidad (g/cm^3) | 2.146603 | 2.21266 | 2.21412 | 2.191128 |  |  | - | [6 empty] | Densidad (g/cm^3) | 2.129347 | 2.162182 | 1.974421 | 2.08865 |  |  | - | [6 empty] | Densidad (g/cm^3) | 2.104896 | 2.215796 | 2.433448 | 2.25138 |  |  | -
| Peso 1 (g) | 4.786 | 4.8882 | 4.6596 | - | - | - | [7 empty] | Peso 1 (g) | 4.6526 | 4.6974 | 4.7005 | - | - | - | [7 empty] | Peso 1 (g) | 4.6152 | 4.7104 | 4.3233 | - | - | - | [7 empty] | Peso 1 (g) | 4.5856 | 4.8272 | 4.8686 | - | - | - | [7 empty] | 0
| Peso 2 (g) | 4.1031 | 4.2045 | 4.0063 | 0.6829 | 0.6837 | 0.6533 | 117.9468 | 118.6135 | 119.7731 | 118.7778 | 0.9241667 | 0.8540842 |  | Peso 2 (g) | 3.9 | 3.9848 | 4.0149 | 0.7526 | 0.7126 | 0.6856 | 133.2387 | 128.5671 | 123.6957 | 128.5005 | 4.771845 | 22.77051 |  | Peso 2 (g) | 3.9933 | 4.0051 | 3.9133 | 0.6219 | 0.7053 | 0.41 | 115.5018 | 130.3803 | 75.43986 | 107.1073 | 28.41588 | 807.4625 |  | Peso 2 (g) | 3.6664 | 3.9224 | 3.9788 | 0.9192 | 0.9048 | 0.8898 | 157.6394 | 155.1699 | 164.9035 | 159.2376 | 5.059808 | 25.60166 |  | 1
| Peso 3 (g) | 4.0757 | 4.0107 | 3.9012 | 0.7103 | 0.8775 | 0.7584 | 61.33959 | 76.11773 | 69.52083 | 68.99272 | 7.403212 | 54.80755 |  | Peso 3 (g) | 3.7428 | 3.8241 | 3.8501 | 0.9098 | 0.8733 | 0.8504 | 80.53454 | 78.78025 | 76.71445 | 78.67641 | 1.912163 | 3.656368 |  | Peso 3 (g) | 3.8569 | 3.8817 | 3.7748 | 0.7583 | 0.8287 | 0.5485 | 70.4173 | 76.59586 | 50.46191 | 65.82502 | 13.65879 | 186.5626 |  | Peso 3 (g) | 3.545 | 3.7933 | 3.8579 | 1.0406 | 1.0339 | 1.0107 | 89.22953 | 88.65502 | 93.65474 | 90.5131 | 2.735869 | 7.484977 |  | 2
| Peso 4 (g) | 4.0609 | 3.8946 | 3.8026 | 1.0432 | 0.9936 | 0.857 | 60.05862 | 57.45913 | 52.37285 | 56.6302 | 3.909363 | 15.28312 |  | Peso 4 (g) | 3.7199 | 3.7944 | 3.8247 | 0.9327 | 0.903 | 0.8758 | 55.04108 | 54.30632 | 52.67052 | 54.00597 | 1.213488 | 1.472552 |  | Peso 4 (g) | 3.8211 | 3.85592 | 3.7425 | 0.7941 | 0.85448 | 0.5808 | 49.16117 | 52.65245 | 35.62234 | 45.81199 | 8.995498 | 80.91898 |  | Peso 4 (g) | 3.5151 | 3.7579 | 3.8229 | 1.0705 | 1.0693 | 1.0457 | 61.1956 | 61.127 | 64.59864 | 62.30708 | 1.984845 | 3.939608 |  | 3
| Peso 5 (g) | 4 | 3.8345 | 3.7406 | 1.0454 | 1.0537 | 0.919 | 7.52316 | 7.616833 | 7.020223 | 7.386739 | 0.3208489 | 0.102944 |  | Peso 5 (g) | 3.6543 | 3.7335 | 3.774 | 0.9983 | 0.9639 | 0.9265 | 7.364039 | 7.246105 | 6.964951 | 7.191698 | 0.2050313 | 0.04203783 |  | Peso 5 (g) | 3.7604 | 3.8112 | 3.6873 | 0.8548 | 0.8992 | 0.636 | 6.614874 | 6.926008 | 4.875991 | 6.138958 | 1.104769 | 1.220514 |  | Peso 5 (g) | 3.4575 | 3.6996 | 3.7648 | 1.1281 | 1.1276 | 1.1038 | 8.061041 | 8.057468 | 8.523474 | 8.213995 | 0.2680233 | 0.0718365 |  | 24
[12 empty] | Suma | 71.0477 | [12 empty] | Suma | 27.94146 | [12 empty] | Suma | 1076.165 | [12 empty] | Suma | 37.09808
[12 empty] | g | 0.7714191 | [12 empty] | g | 0.814936 | [12 empty] | g | 0.7503151 | [12 empty] | g | 0.6901074
Varianza dada:
[12 empty] | g | 0.7977
Inhibidor | Material | Conservador | Suma Varianza | G teórica | G experimental | Igualdad de varianza | Acepta hipótesis
Limón | Aluminio | Si | 71.0477 | 0.7977 | 0.7714191 | Si | Si
|  | No | 1076.165 |  | 0.7503151 | Si | Si
Ácido |  | Si | 27.94146 |  | 0.814936 | No | No
|  | No | 37.09808 |  | 0.6901074 | Si | Si

## Homoscedasticidad
Datos para el aluminio | [8 empty] | Datos para el acero
Inhibidor | Conservador | Temperatura (ºC) | Concentración inhibidor | Suma Varianza | G teórica | G experimental | Igualdad de varianza | Acepta hipótesis | Inhibidor | Conservador | Temperatura (ºC) | Concentración inhibidor | Suma Varianza | G teórica | G experimental | Igualdad de varianza | Acepta hipótesis
Benzoato | Ninguno | 60 | Ninguno | 1033.09 | 0.7977 | 0.7157911 | Si | Si | Benzoato | Ninguno | 60 | Ninguno | 18.69311 | 0.7977 | 0.7321655 | Si | Si
Ninguno | Ninguno |  | Ninguno | 400.5346 |  | 0.648857 | Si | Si | Ninguno | Ninguno |  | Ninguno | 1376.39 |  | 0.7332437 | Si | Si
Mango | Si |  | 5% | 55.14897 | 0.653 | 0.76909 | No | No | Mango | Si |  | 5% | 0.07692098 | 0.653 | 0.533233 | Si | Si
Mango | No |  |  | 123.8056 |  | 0.7282497 | No | No | Mango | No |  |  | 0.04403195 |  | 0.1869662 | Si | Si
Limón | Si |  |  | 121.6704 |  | 0.8167343 | No | No | Limón | Si |  |  | 0.5033494 |  | 0.3937133 | Si | Si
Limón | No |  |  | 106.4207 |  | 0.7945499 | No | No | Limón | No |  |  | 0.2946629 |  | 0.4037643 | Si | Si
Benzoato | Ninguno | Temperatura Ambiente | Ninguno | 17.28545 | 0.7977 | 0.5566903 | Si | Si | Benzoato | Ninguno | Temperatura Ambiente | Ninguno | 25.27415 | 0.7977 | 0.6968852 | Si | Si
Ninguno | Ninguno |  | Ninguno | 5.82742 |  | 0.5086872 | Si | Si | Ninguno | Ninguno |  | Ninguno | 0.6507462 |  | 0.4698045 | Si | Si
Mango | Si |  | 5% | 13.18556 | 0.7457 | 0.5707067 | Si | Si | Mango | Si |  | 5% | 0.0004031622 |  | 0.6571007 | Si | Si
Mango | No |  |  | 167.2056 |  | 0.7264318 | Si | Si | Mango | No |  |  | 0.0007095184 |  | 0.8033143 | No | No
Limón | Si |  |  | 11.35026 |  | 0.8028754 | No | No | Limón | Si |  |  | 0.002086313 |  | 0.3703544 | Si | Si
Limón | No |  |  | 6.714105 |  | 0.9056082 | No | No | Limón | No |  |  | 0.002467791 |  | 0.5125636 | Si | Si
Mango | Si | 60 | 10% | 1031.6 | 0.7977 | 0.7043093 | Si | Si | Mango | Si | 60 | 10% | 0.03727224 | 0.7977 | 0.6696032 | Si | Si
Mango | No |  |  | 503.5424 |  | 0.04377094 | Si | Si | Mango | No |  |  | 0.02210057 |  | 0.4744296 | Si | Si
Limón | Si |  |  | 102.5096 |  | 0.7132543 | Si | Si | Limón | Si |  |  | 0.2820384 |  | 0.8214717 | No | No
Limón | No |  |  | 6.237409 |  | 0.1185367 | Si | Si | Limón | No |  |  | 0.064726 |  | 0.3502504 | Si | Si
Mango | Si | Temperatura Ambiente |  | 46.12888 |  | 0.9124897 | No | No | Mango | Si | Temperatura Ambiente |  | 0.00906842 |  | 0.3979359 | Si | Si
Mango | No |  |  | 11.61051 |  | 0.6681455 | Si | Si | Mango | No |  |  | 0.541077 |  | 0.6422339 | Si | Si
Limón | Si |  |  | 4.609608 |  | 0.6294973 | Si | Si | Limón | Si |  |  | 8.796223 |  | 0.552347 | Si | Si
Limón | No |  |  | 33.0663 |  | 0.4267138 | Si | Si | Limón | No |  |  | 0.07226268 |  | 0.6729486 | Si | Si
Mango | Si | 60 | 1% | 1.63881 |  | 0.8517279 | No | No | Mango | Si | 60 | 1% | 0.01334277 |  | 0.906625 | No | No
Mango | No |  |  | 225.9894 |  | 0.7178399 | Si | Si | Mango | No |  |  | 0.001925974 |  | 0.6480884 | Si | Si
Limón | Si |  |  | 90.30934 |  | 0.6191846 | Si | Si | Limón | Si |  |  | 0.002158995 |  | 0.5000253 | Si | Si
Limón | No |  |  | 6012.004 |  | 0.8030439 | No | No | Limón | No |  |  | 0.001670145 |  | 0.5669237 | Si | Si
Mango | Si | Temperatura Ambiente |  | 27.94146 |  | 0.814936 | No | No | Mango | Si | Temperatura Ambiente |  | 0.01620698 |  | 0.9086546 | No | No
Mango | No |  |  | 37.09808 |  | 0.6901074 | Si | Si | Mango | No |  |  | 0.03841917 |  | 0.7234673 | Si | Si
Limón | Si |  |  | 71.0477 |  | 0.7714191 | Si | Si | Limón | Si |  |  | 0.01935069 |  | 0.4912459 | Si | Si
Limón | No |  |  | 1076.165 |  | 0.7503151 | Si | Si | Limón | No |  |  | 0.005539644 |  | 0.6263809 | Si | Si
Datos para el aluminio | [8 empty] | Datos para el acero
Inhibidor | Conservador | Temperatura (ºC) | Concentración inhibidor | Suma Varianza | G teórica | G experimental | Igualdad de varianza | Acepta hipótesis | Inhibidor | Conservador | Temperatura (ºC) | Concentración inhibidor | Suma Varianza | G teórica | G experimental | Igualdad de varianza | Acepta hipótesis
Benzoato | Ninguno | Temperatura Ambiente | Ninguno | 17.28545 | 0.7977 | 0.5566903 | Si | Si | Benzoato | Ninguno | Temperatura Ambiente | Ninguno | 25.27415 | 0.7977 | 0.6968852 | Si | Si
Ninguno | Ninguno |  | Ninguno | 5.82742 |  | 0.5086872 | Si | Si | Ninguno | Ninguno |  | Ninguno | 0.6507462 |  | 0.4698045 | Si | Si
Mango | Si |  | 1% | 27.94146 |  | 0.814936 | No | No | Mango | Si |  | 1% | 0.01620698 |  | 0.9086546 | No | No
Mango | No |  |  | 37.09808 |  | 0.6901074 | Si | Si | Mango | No |  |  | 0.03841917 |  | 0.7234673 | Si | Si
Limón | Si |  |  | 71.0477 |  | 0.7714191 | Si | Si | Limón | Si |  |  | 0.01935069 |  | 0.4912459 | Si | Si
Limón | No |  |  | 1076.165 |  | 0.7503151 | Si | Si | Limón | No |  |  | 0.005539644 |  | 0.6263809 | Si | Si
Mango | Si |  | 5% | 13.18556 | 0.7457 | 0.5707067 | Si | Si | Mango | Si |  | 5% | 0.0004031622 | 0.7457 | 0.6571007 | Si | Si
Mango | No |  |  | 167.2056 |  | 0.7264318 | Si | Si | Mango | No |  |  | 0.0007095184 |  | 0.8033143 | No | No
Limón | Si |  |  | 11.35026 |  | 0.8028754 | No | No | Limón | Si |  |  | 0.002086313 |  | 0.3703544 | Si | Si
Limón | No |  |  | 6.714105 |  | 0.9056082 | No | No | Limón | No |  |  | 0.002467791 |  | 0.5125636 | Si | Si
Mango | Si |  | 10% | 46.12888 | 0.7977 | 0.9124897 | No | No | Mango | Si |  | 10% | 0.00906842 | 0.7977 | 0.3979359 | Si | Si
Mango | No |  |  | 11.61051 |  | 0.6681455 | Si | Si | Mango | No |  |  | 0.541077 |  | 0.6422339 | Si | Si
Limón | Si |  |  | 4.609608 |  | 0.6294973 | Si | Si | Limón | Si |  |  | 8.796223 |  | 0.552347 | Si | Si
Limón | No |  |  | 33.0663 |  | 0.4267138 | Si | Si | Limón | No |  |  | 0.07226268 |  | 0.6729486 | Si | Si
Benzoato | Ninguno | 60 | Ninguno | 1033.09 |  | 0.5566903 | Si | Si | Benzoato | Ninguno | 60 | Ninguno | 18.69311 |  | 0.7321655 | Si | Si
Ninguno | Ninguno |  | Ninguno | 400.5346 |  | 0.5086872 | Si | Si | Ninguno | Ninguno |  | Ninguno | 1376.39 |  | 0.7332437 | Si | Si
Mango | Si |  | 1% | 1.63881 |  | 0.8517279 | No | No | Mango | Si |  | 1% | 0.01334277 |  | 0.906625 | No | No
Mango | No |  |  | 225.9894 |  | 0.7178399 | Si | Si | Mango | No |  |  | 0.001925974 |  | 0.6480884 | Si | Si
Limón | Si |  |  | 90.30934 |  | 0.6191846 | Si | Si | Limón | Si |  |  | 0.002158995 |  | 0.5000253 | Si | Si
Limón | No |  |  | 6012.004 |  | 0.8030439 | No | No | Limón | No |  |  | 0.001670145 |  | 0.5669237 | Si | Si
Mango | Si |  | 5% | 55.14897 | 0.653 | 0.76909 | No | No | Mango | Si |  | 5% | 0.07692098 | 0.653 | 0.533233 | Si | Si
Mango | No |  |  | 123.8056 |  | 0.7282497 | No | No | Mango | No |  |  | 0.04403195 |  | 0.1869662 | Si | Si
Limón | Si |  |  | 121.6704 |  | 0.8167343 | No | No | Limón | Si |  |  | 0.5033494 |  | 0.3937133 | Si | Si
Limón | No |  |  | 106.4207 |  | 0.7945499 | No | No | Limón | No |  |  | 0.2946629 |  | 0.4037643 | Si | Si
Mango | Si |  | 10% | 1031.6 | 0.7977 | 0.7043093 | Si | Si | Mango | Si |  | 10% | 0.03727224 | 0.7977 | 0.6696032 | Si | Si
Mango | No |  |  | 503.5424 |  | 0.04377094 | Si | Si | Mango | No |  |  | 0.02210057 |  | 0.4744296 | Si | Si
Limón | Si |  |  | 102.5096 |  | 0.7132543 | Si | Si | Limón | Si |  |  | 0.2820384 |  | 0.8214717 | No | No
Limón | No |  |  | 6.237409 |  | 0.1185367 | Si | Si | Limón | No |  |  | 0.064726 |  | 0.3502504 | Si | Si

## Soluciones
| Peso o (lb) | Volumen (ml) | Densidad (lb/ml) | pH
Mango con conservador | 0.0095 | 5 | 0.0019 | 3.8 | Inhibidor | Densidad (g/ml) | pH
Mango sin conservador | 0.011 | 6 | 0.001833333 | 3.4 | Mango con conservador | 0.8618248 | 3.8
Limón con conservador | 0.0115 | 6 | 0.001916667 | 5.2 | Mango sin conservador | 0.8315853 | 3.4
Limón sin conservador | 0.0085 | 5 | 0.0017 | 5 | Limón con conservador | 0.8693847 | 5.2
[5 empty] | Limón sin conservador | 0.7711064 | 5
Inhibidor | Peso (g) | Volumen (ml) | Densidad (g/ml) | pH
Mango con conservador | 4.309124 | 5 | 0.8618248 | 3.8
Mango sin conservador | 4.989512 | 6 | 0.8315853 | 3.4
Limón con conservador | 5.216308 | 6 | 0.8693847 | 5.2
Limón sin conservador | 3.855532 | 5 | 0.7711064 | 5

## Desviación estándar
Datos para el aluminio |  |  |  | Promedio velocidades (µm/h) |  |  |  | Desviación estándar |  |  |  | Datos para el acero |  |  |  | Promedio velocidades (µm/h) |  |  |  | Desviación estándar
Inhibidor | Conservador | Temperatura (ºC) | Concentración inhibidor | 1 hora | 2 horas | 3 horas | 24 horas | 1 hora | 2 horas | 3 horas | 24 horas | Inhibidor | Conservador | Temperatura (ºC) | Concentración inhibidor | 1 hora | 2 horas | 3 horas | 24 horas | 1 hora | 2 horas | 3 horas | 24 horas
Benzoato | Ninguno | 60 | Ninguno | 159.6714 | 83.88827 | 57.73687 | 10.51483 | 27.19333 | 14.23109 | 9.483583 | 1.07296 | Benzoato | Ninguno | 60 | Ninguno | 29.5138 | 16.98062 | 12.95706 | 6.157334 | 17.12477 | 8.586509 | 5.738567 | 0.7859447
Ninguno | Ninguno |  | Ninguno | 127.9367 | 66.78148 | 46.93928 | 8.684919 | 3.482693 | 1.408166 | 2.125538 | 0.2512178 | Ninguno | Ninguno |  | Ninguno | 22.6044 | 13.88039 | 11.40108 | 5.470878 | 31.76837 | 16.20075 | 10.11174 | 1.564925
Mango | Si |  | 5% | 61.14114 | 32.77154 | 22.85081 | 4.225535 | 6.512643 | 2.242637 | 2.159479 | 0.3032451 | Mango | Si |  | 5% | 1.6788 | 1.0901 | 0.6517 | 0.6681 | 0.2793872 | 0.1386761 | 0.05062589 | 0.0134504
Mango | No |  |  | 86.4503 | 47.8125 | 33.3701 | 5.533 | 13.41903 | 7.36334 | 5.082698 | 0.6880593 | Mango | No |  |  | 1.520084 | 0.5559519 | 0.305438 | 0.6711258 | 0.09073305 | 0.1408319 | 0.06773598 | 0.05821467
Limón | Si |  |  | 70.91037 | 36.8179 | 26.4809 | 4.559528 | 9.968571 | 3.879584 | 2.159743 | 0.3547741 | Limón | Si |  |  | 2.2573 | 2.4241 | 2.4983 | 3.0414 | 0.5595911 | 0.3407631 | 0.2337635 | 0.09997689
Limón | No |  |  | 89.3943 | 48.9593 | 34.02879 | 5.6972 | 15.4331 | 6.594392 | 4.248914 | 0.545777 | Limón | No |  |  | 3.044208 | 2.36957 | 2.467144 | 2.231833 | 0.3449266 | 0.3971335 | 0.06350616 | 0.05519781
Benzoato | Ninguno | Temperatura Ambiente | Ninguno | 137.2696 | 73.68944 | 49.72472 | 6.528982 | 3.102039 | 2.433542 | 1.305974 | 0.187385 | Benzoato | Ninguno | Temperatura Ambiente | Ninguno | 1.452362 | 0.9326964 | 0.6858369 | 0.4645944 | 2.015203 | 1.095095 | 0.7153071 | 0.2355421
Ninguno | Ninguno |  | Ninguno | 120.0009 | 65.12629 | 44.50756 | 5.733784 | 3.405024 | 3.585615 | 0.8624008 | 0.2821115 | Ninguno | Ninguno |  | Ninguno | 0.7555302 | 0.5536544 | 0.4480512 | 0.9321044 | 0.5529227 | 0.3580004 | 0.1953649 | 0.4227186
Mango | Si |  | 5% | 90.57248 | 65.40328 | 50.15417 | 6.05088 | 1.677662 | 2.743189 | 1.173986 | 0.8699063 | Mango | Si |  | 5% | 0.01877749 | 0.03613638 | 0.0471981 | 0.03301471 | 0.008966162 | 0.006863854 | 0.01627631 | 0.003277114
Mango | No |  |  | 96.61673 | 65.79531 | 49.45991 | 6.772276 | 6.40393 | 11.02105 | 2.145504 | 0.2613452 | Mango | No |  |  | 0.03741692 | 0.0251518 | 0.05033126 | 0.03280187 | 0.02387397 | 0.01023144 | 0.005639669 | 0.001750379
Limón | Si |  |  | 63.39104 | 63.5613 | 45.7934 | 6.507607 | 3.018748 | 1.153615 | 0.4060427 | 0.05742078 | Limón | Si |  |  | 0.04324483 | 0.06325521 | 0.06597379 | 0.07773582 | 0.02635313 | 0.02312417 | 0.02779704 | 0.009188216
Limón | No |  |  | 69.69278 | 69.43507 | 47.56102 | 6.855859 | 0.7659704 | 2.465836 | 0.2159172 | 0.01313763 | Limón | No |  |  | 0.03309207 | 0.03312866 | 0.05008719 | 0.0772217 | 0.02760869 | 0.02067112 | 0.03556543 | 0.003654576
Mango | Si | 60 | 10% | 105.2445 | 62.98773 | 43.55609 | 6.795241 | 26.95488 | 14.56084 | 9.581924 | 1.096823 | Mango | Si | 60 | 10% | 0.9778601 | 1.057417 | 0.9466057 | 0.6051989 | 0.1579798 | 0.1071471 | 0.02796637 | 0.007211403
Mango | No |  |  | 123.2867 | 76.52372 | 52.41445 | 7.794007 | 4.694734 | 18.07308 | 12.34823 | 1.544908 | Mango | No |  |  | 1.03547 | 1.096408 | 0.9336596 | 0.5718161 | 0.04831297 | 0.1023971 | 0.07686533 | 0.05807741
Limón | Si |  |  | 124.5933 | 69.26106 | 48.07786 | 8.022559 | 8.550756 | 4.661175 | 2.736806 | 0.42135 | Limón | Si |  |  | 0.7825279 | 0.7907732 | 1.079029 | 1.675104 | 0.1629312 | 0.4813383 | 0.1529446 | 0.02032679
Limón | No |  |  | 126.4528 | 68.25439 | 47.47685 | 7.740632 | 0.8598615 | 1.533939 | 1.725194 | 0.4108323 | Limón | No |  |  | 1.567242 | 1.899668 | 1.788777 | 1.875867 | 0.08772097 | 0.1353384 | 0.1505666 | 0.1266659
Mango | Si | Temperatura Ambiente |  | 70.36394 | 53.60531 | 37.88697 | 5.639026 | 6.487845 | 1.347558 | 1.447418 | 0.3547089 | Mango | Si | Temperatura Ambiente |  | 0.2146517 | 0.1860947 | 0.1487779 | 0.1144365 | 0.06007204 | 0.05032047 | 0.05195302 | 0.01511634
Mango | No |  |  | 85.47006 | 57.72992 | 40.88655 | 5.848234 | 2.785231 | 1.708541 | 0.9404644 | 0.2222903 | Mango | No |  |  | 0.396773 | 0.0899196 | 0.2394302 | 0.1158715 | 0.4080792 | 0.5894896 | 0.1619125 | 0.02889231
Limón | Si |  |  | 73.15563 | 56.75411 | 34.09368 | 6.188798 | 0.9508789 | 0.8617958 | 1.703448 | 0.2470012 | Limón | Si |  |  | 0.08991615 | 1.212675 | 0.1700522 | 0.1713066 | 0.07494161 | 1.967592 | 2.204216 | 0.2462107
Limón | No |  |  | 75.7663 | 58.61455 | 41.97416 | 6.094609 | 3.756308 | 3.554302 | 2.490615 | 0.3467338 | Limón | No |  |  | 0.1569105 | 0.1756745 | 0.2535962 | 0.3165188 | 0.22052 | 0.1294434 | 0.08097576 | 0.2415643
Mango | Si | 60 | 1% | 159.3475 | 82.68366 | 57.35492 | 12.41927 | 1.181448 | 0.3079177 | 0.3530777 | 2.292268 | Mango | Si | 60 | 1% | 0.4378747 | 0.5508506 | 0.6284148 | 0.7365949 | 0.1099859 | 0.03008166 | 0.007872181 | 0.0167034
Mango | No |  |  | 151.8909 | 78.45457 | 53.2645 | 8.581639 | 12.73673 | 6.608011 | 4.440751 | 0.153338 | Mango | No |  |  | 0.5228346 | 0.6041405 | 0.6474233 | 0.7400321 | 0.0232532 | 0.004709157 | 0.01071845 | 0.03532989
Limón | Si |  |  | 164.4201 | 83.86169 | 57.48396 | 10.78508 | 7.477844 | 4.027479 | 3.593899 | 2.081 | Limón | Si |  |  | 0.7025664 | 0.8034072 | 0.8307312 | 0.7960532 | 0.03285654 | 0.01229693 | 0.02803767 | 0.0119213
Limón | No |  |  | 153.0974 | 81.8662 | 56.17203 | 8.312415 | 69.48312 | 28.28958 | 19.47999 | 0.6157247 | Limón | No |  |  | 0.7621485 | 0.8033897 | 0.8817884 | 0.7958539 | 0.01193454 | 0.01337713 | 0.03077084 | 0.02004792
Mango | Si | Temperatura Ambiente |  | 128.5005 | 78.67641 | 54.00597 | 7.191698 | 4.771845 | 1.912163 | 1.213488 | 0.2050313 | Mango | Si | Temperatura Ambiente |  | 1.452362 | 0.9326964 | 0.6858369 | 0.4645944 | 2.015203 | 1.095095 | 0.7153071 | 0.2355421
Mango | No |  |  | 107.1073 | 65.82502 | 45.81199 | 6.138958 | 28.41588 | 13.65879 | 8.995498 | 1.104769 | Mango | No |  |  | 0.7555302 | 0.5536544 | 0.4480512 | 0.9321044 | 0.5529227 | 0.3580004 | 0.1953649 | 0.4227186
Limón | Si |  |  | 118.7778 | 68.99272 | 56.6302 | 7.386739 | 0.9241667 | 7.403212 | 3.909363 | 0.3208489 | Limón | Si |  |  | 1.452362 | 0.9326964 | 0.6858369 | 0.4645944 | 2.015203 | 1.095095 | 0.7153071 | 0.2355421
Limón | No |  |  | 159.2376 | 90.5131 | 62.30708 | 8.213995 | 5.059808 | 2.735869 | 1.984845 | 0.2680233 | Limón | No |  |  | 0.7555302 | 0.5536544 | 0.4480512 | 0.9321044 | 0.5529227 | 0.3580004 | 0.1953649 | 0.4227186
Datos para el aluminio |  |  |  | Promedio velocidades (µm/h) |  |  |  | Desviación estándar |  |  |  | Datos para el acero |  |  |  | Promedio velocidades (µm/h) |  |  |  | Desviación estándar
Inhibidor | Conservador | Temperatura (ºC) | Concentración inhibidor | 1 hora | 2 horas | 3 horas | 24 horas | 1 hora | 2 horas | 3 horas | 24 horas | Inhibidor | Conservador | Temperatura (ºC) | Concentración inhibidor | 1 hora | 2 horas | 3 horas | 24 horas | 1 hora | 2 horas | 3 horas | 24 horas
Benzoato | Ninguno | Temperatura Ambiente | Ninguno | 137.2696 | 73.68944 | 49.72472 | 6.528982 | 3.102039 | 2.433542 | 1.305974 | 0.187385 | Benzoato | Ninguno | Temperatura Ambiente | Ninguno | 1.452362 | 0.9326964 | 0.6858369 | 0.4645944 | 2.015203 | 1.095095 | 0.7153071 | 0.2355421
Ninguno | Ninguno |  | Ninguno | 120.0009 | 65.12629 | 44.50756 | 5.733784 | 3.405024 | 3.585615 | 0.8624008 | 0.2821115 | Ninguno | Ninguno |  | Ninguno | 0.7555302 | 0.5536544 | 0.4480512 | 0.9321044 | 0.5529227 | 0.3580004 | 0.1953649 | 0.4227186
Mango | Si |  | 1% | 128.5005 | 78.67641 | 54.00597 | 7.191698 | 4.771845 | 1.912163 | 1.213488 | 0.2050313 | Mango | Si |  | 1% | 1.452362 | 0.9326964 | 0.6858369 | 0.4645944 | 2.015203 | 1.095095 | 0.7153071 | 0.2355421
Mango | No |  |  | 107.1073 | 65.82502 | 45.81199 | 6.138958 | 28.41588 | 13.65879 | 8.995498 | 1.104769 | Mango | No |  |  | 0.7555302 | 0.5536544 | 0.4480512 | 0.9321044 | 0.5529227 | 0.3580004 | 0.1953649 | 0.4227186
Limón | Si |  |  | 118.7778 | 68.99272 | 56.6302 | 7.386739 | 0.9241667 | 7.403212 | 3.909363 | 0.3208489 | Limón | Si |  |  | 1.452362 | 0.9326964 | 0.6858369 | 0.4645944 | 2.015203 | 1.095095 | 0.7153071 | 0.2355421
Limón | No |  |  | 159.2376 | 90.5131 | 62.30708 | 8.213995 | 5.059808 | 2.735869 | 1.984845 | 0.2680233 | Limón | No |  |  | 0.7555302 | 0.5536544 | 0.4480512 | 0.9321044 | 0.5529227 | 0.3580004 | 0.1953649 | 0.4227186
Mango | Si |  | 5% | 90.57248 | 65.40328 | 50.15417 | 6.05088 | 1.677662 | 2.743189 | 1.173986 | 0.8699063 | Mango | Si |  | 5% | 0.01877749 | 0.03613638 | 0.0471981 | 0.03301471 | 0.008966162 | 0.006863854 | 0.01627631 | 0.003277114
Mango | No |  |  | 96.61673 | 65.79531 | 49.45991 | 6.772276 | 6.40393 | 11.02105 | 2.145504 | 0.2613452 | Mango | No |  |  | 0.03741692 | 0.0251518 | 0.05033126 | 0.03280187 | 0.02387397 | 0.01023144 | 0.005639669 | 0.001750379
Limón | Si |  |  | 63.39104 | 63.5613 | 45.7934 | 6.507607 | 3.018748 | 1.153615 | 0.4060427 | 0.05742078 | Limón | Si |  |  | 0.04324483 | 0.06325521 | 0.06597379 | 0.07773582 | 0.02635313 | 0.02312417 | 0.02779704 | 0.009188216
Limón | No |  |  | 69.69278 | 69.43507 | 47.56102 | 6.855859 | 0.7659704 | 2.465836 | 0.2159172 | 0.01313763 | Limón | No |  |  | 0.03309207 | 0.03312866 | 0.05008719 | 0.0772217 | 0.02760869 | 0.02067112 | 0.03556543 | 0.003654576
Mango | Si |  | 10% | 70.36394 | 53.60531 | 37.88697 | 5.639026 | 6.487845 | 1.347558 | 1.447418 | 0.3547089 | Mango | Si |  | 10% | 0.2146517 | 0.1860947 | 0.1487779 | 0.1144365 | 0.06007204 | 0.05032047 | 0.05195302 | 0.01511634
Mango | No |  |  | 85.47006 | 57.72992 | 40.88655 | 5.848234 | 2.785231 | 1.708541 | 0.9404644 | 0.2222903 | Mango | No |  |  | 0.396773 | 0.0899196 | 0.2394302 | 0.1158715 | 0.4080792 | 0.5894896 | 0.1619125 | 0.02889231
Limón | Si |  |  | 73.15563 | 56.75411 | 34.09368 | 6.188798 | 0.9508789 | 0.8617958 | 1.703448 | 0.2470012 | Limón | Si |  |  | 0.08991615 | 1.212675 | 0.1700522 | 0.1713066 | 0.07494161 | 1.967592 | 2.204216 | 0.2462107
Limón | No |  |  | 75.7663 | 58.61455 | 41.97416 | 6.094609 | 3.756308 | 3.554302 | 2.490615 | 0.3467338 | Limón | No |  |  | 0.1569105 | 0.1756745 | 0.2535962 | 0.3165188 | 0.22052 | 0.1294434 | 0.08097576 | 0.2415643
Benzoato | Ninguno | 60 | Ninguno | 159.6714 | 83.88827 | 57.73687 | 10.51483 | 27.19333 | 14.23109 | 9.483583 | 1.07296 | Benzoato | Ninguno | 60 | Ninguno | 29.5138 | 16.98062 | 12.95706 | 6.157334 | 17.12477 | 8.586509 | 5.738567 | 0.7859447
Ninguno | Ninguno |  | Ninguno | 127.9367 | 66.78148 | 46.93928 | 8.684919 | 3.482693 | 1.408166 | 2.125538 | 0.2512178 | Ninguno | Ninguno |  | Ninguno | 22.6044 | 13.88039 | 11.40108 | 5.470878 | 31.76837 | 16.20075 | 10.11174 | 1.564925
Mango | Si |  | 1% | 159.3475 | 82.68366 | 57.35492 | 12.41927 | 1.181448 | 0.3079177 | 0.3530777 | 2.292268 | Mango | Si |  | 1% | 0.4378747 | 0.5508506 | 0.6284148 | 0.7365949 | 0.1099859 | 0.03008166 | 0.007872181 | 0.0167034
Mango | No |  |  | 151.8909 | 78.45457 | 53.2645 | 8.581639 | 12.73673 | 6.608011 | 4.440751 | 0.153338 | Mango | No |  |  | 0.5228346 | 0.6041405 | 0.6474233 | 0.7400321 | 0.0232532 | 0.004709157 | 0.01071845 | 0.03532989
Limón | Si |  |  | 164.4201 | 83.86169 | 57.48396 | 10.78508 | 7.477844 | 4.027479 | 3.593899 | 2.081 | Limón | Si |  |  | 0.7025664 | 0.8034072 | 0.8307312 | 0.7960532 | 0.03285654 | 0.01229693 | 0.02803767 | 0.0119213
Limón | No |  |  | 153.0974 | 81.8662 | 56.17203 | 8.312415 | 69.48312 | 28.28958 | 19.47999 | 0.6157247 | Limón | No |  |  | 0.7621485 | 0.8033897 | 0.8817884 | 0.7958539 | 0.01193454 | 0.01337713 | 0.03077084 | 0.02004792
Mango | Si |  | 5% | 61.14114 | 32.77154 | 22.85081 | 4.225535 | 6.512643 | 2.242637 | 2.159479 | 0.3032451 | Mango | Si |  | 5% | 1.6788 | 1.0901 | 0.6517 | 0.6681 | 0.2793872 | 0.1386761 | 0.05062589 | 0.0134504
Mango | No |  |  | 86.4503 | 47.8125 | 33.3701 | 5.533 | 13.41903 | 7.36334 | 5.082698 | 0.6880593 | Mango | No |  |  | 1.520084 | 0.5559519 | 0.305438 | 0.6711258 | 0.09073305 | 0.1408319 | 0.06773598 | 0.05821467
Limón | Si |  |  | 70.91037 | 36.8179 | 26.4809 | 4.559528 | 9.968571 | 3.879584 | 2.159743 | 0.3547741 | Limón | Si |  |  | 2.2573 | 2.4241 | 2.4983 | 3.0414 | 0.5595911 | 0.3407631 | 0.2337635 | 0.09997689
Limón | No |  |  | 89.3943 | 48.9593 | 34.02879 | 5.6972 | 15.4331 | 6.594392 | 4.248914 | 0.545777 | Limón | No |  |  | 3.044208 | 2.36957 | 2.467144 | 2.231833 | 0.3449266 | 0.3971335 | 0.06350616 | 0.05519781
Mango | Si |  | 10% | 105.2445 | 62.98773 | 43.55609 | 6.795241 | 26.95488 | 14.56084 | 9.581924 | 1.096823 | Mango | Si |  | 10% | 0.9778601 | 1.057417 | 0.9466057 | 0.6051989 | 0.1579798 | 0.1071471 | 0.02796637 | 0.007211403
Mango | No |  |  | 123.2867 | 76.52372 | 52.41445 | 7.794007 | 4.694734 | 18.07308 | 12.34823 | 1.544908 | Mango | No |  |  | 1.03547 | 1.096408 | 0.9336596 | 0.5718161 | 0.04831297 | 0.1023971 | 0.07686533 | 0.05807741
Limón | Si |  |  | 124.5933 | 69.26106 | 48.07786 | 8.022559 | 8.550756 | 4.661175 | 2.736806 | 0.42135 | Limón | Si |  |  | 0.7825279 | 0.7907732 | 1.079029 | 1.675104 | 0.1629312 | 0.4813383 | 0.1529446 | 0.02032679
Limón | No |  |  | 126.4528 | 68.25439 | 47.47685 | 7.740632 | 0.8598615 | 1.533939 | 1.725194 | 0.4108323 | Limón | No |  |  | 1.567242 | 1.899668 | 1.788777 | 1.875867 | 0.08772097 | 0.1353384 | 0.1505666 | 0.1266659

## Eficiencia
Datos para el aluminio |  |  |  | Promedio velocidades (µm/h) |  |  |  | Eficiencia (%) |  |  |  | Datos para el acero |  |  |  | Promedio velocidades (µm/h) |  |  |  | Eficiencia (%) |  |  |  | Tiempo | Temperatura
Inhibidor | Conservador | Temperatura (ºC) | Concentración inhibidor | 1 hora | 2 horas | 3 horas | 24 horas | 1 hora | 2 horas | 3 horas | 24 horas | Inhibidor | Conservador | Temperatura (ºC) | Concentración inhibidor | 1 hora | 2 horas | 3 horas | 24 horas | 1 hora | 2 horas | 3 horas | 24 horas | 1 | 26
Benzoato | Ninguno | 60 | Ninguno | 159.6714 | 83.88827 | 57.73687 | 10.51483 | -24.80508 | -25.61607 | -23.00333 | -21.06995 | Benzoato | Ninguno | 60 | Ninguno | 29.5138 | 16.98062 | 12.95706 | 6.157334 | -30.56658 | -22.33527 | -13.64758 | -12.54746 | 2 | 60
Ninguno | Ninguno |  | Ninguno | 127.9367 | 66.78148 | 46.93928 | 8.684919 | 0 | 0 | 0 | 0 | Ninguno | Ninguno |  | Ninguno | 22.6044 | 13.88039 | 11.40108 | 5.470878 | 0 | 0 | 0 | 0 | 3
Mango | Si |  | 5% | 61.14114 | 32.77154 | 22.85081 | 4.225535 | 52.20983 | 50.92721 | 51.31836 | 51.34629 | Mango | Si |  | 5% | 1.6788 | 1.0901 | 0.6517 | 0.6681 | 92.57313 | 92.14648 | 94.28388 | 87.78807 | 24
Mango | No |  |  | 86.4503 | 47.8125 | 33.3701 | 5.533 | 32.42726 | 28.40456 | 28.90793 | 36.29186 | Mango | No |  |  | 1.520084 | 0.5559519 | 0.305438 | 0.6711258 | 93.27528 | 95.9947 | 97.32097 | 87.73276
Limón | Si |  |  | 70.91037 | 36.8179 | 26.4809 | 4.559528 | 44.57384 | 44.8681 | 43.58477 | 47.50063 | Limón | Si |  |  | 2.2573 | 2.4241 | 2.4983 | 3.0414 | 90.01389 | 82.5358 | 78.08717 | 44.40746
Limón | No |  |  | 89.3943 | 48.9593 | 34.02879 | 5.6972 | 30.12612 | 26.68731 | 27.50465 | 34.40123 | Limón | No |  |  | 3.044208 | 2.36957 | 2.467144 | 2.231833 | 86.53268 | 82.92866 | 78.36045 | 59.20522
Benzoato | Ninguno | Temperatura Ambiente | Ninguno | 137.2696 | 73.68944 | 49.72472 | 6.528982 | -14.39053 | -13.14853 | -11.72195 | -13.86864 | Benzoato | Ninguno | Temperatura Ambiente | Ninguno | 1.452362 | 0.9326964 | 0.6858369 | 0.4645944 | -92.23091 | -68.46184 | -53.0711 | 50.1564
Ninguno | Ninguno |  | Ninguno | 120.0009 | 65.12629 | 44.50756 | 5.733784 | 0 | 0 | 0 | 0 | Ninguno | Ninguno |  | Ninguno | 0.7555302 | 0.5536544 | 0.4480512 | 0.9321044 | 0 | 0 | 0 | 0
Mango | Si |  | 5% | 90.57248 | 65.40328 | 50.15417 | 6.05088 | 24.52348 | -0.4253135 | -12.68685 | -5.530311 | Mango | Si |  | 5% | 0.01877749 | 0.03613638 | 0.0471981 | 0.03301471 | 97.51466 | 93.47312 | 89.46591 | 96.45805
Mango | No |  |  | 96.61673 | 65.79531 | 49.45991 | 6.772276 | 19.48663 | -1.027263 | -11.12698 | -18.1118 | Mango | No |  |  | 0.03741692 | 0.0251518 | 0.05033126 | 0.03280187 | 95.04759 | 95.45713 | 88.76663 | 96.48088
Limón | Si |  |  | 63.39104 | 63.5613 | 45.7934 | 6.507607 | 47.17451 | 2.403007 | -2.889025 | -13.49584 | Limón | Si |  |  | 0.04324483 | 0.06325521 | 0.06597379 | 0.07773582 | 94.27623 | 88.57496 | 85.27539 | 91.66018
Limón | No |  |  | 69.69278 | 69.43507 | 47.56102 | 6.855859 | 41.9231 | -6.616047 | -6.860525 | -19.56954 | Limón | No |  |  | 0.03309207 | 0.03312866 | 0.05008719 | 0.0772217 | 95.62002 | 94.01636 | 88.8211 | 91.71534
Mango | Si | 60 | 10% | 105.2445 | 62.98773 | 43.55609 | 6.795241 | 17.73704 | 5.680841 | 7.207574 | 21.75815 | Mango | Si | 60 | 10% | 0.9778601 | 1.057417 | 0.9466057 | 0.6051989 | 95.67403 | 92.38194 | 91.69723 | 88.93781
Mango | No |  |  | 123.2867 | 76.52372 | 52.41445 | 7.794007 | 3.634613 | -14.58823 | -11.66438 | 10.25814 | Mango | No |  |  | 1.03547 | 1.096408 | 0.9336596 | 0.5718161 | 95.41917 | 92.10103 | 91.81078 | 89.548
Limón | Si |  |  | 124.5933 | 69.26106 | 48.07786 | 8.022559 | 2.613314 | -3.712966 | -2.425654 | 7.626544 | Limón | Si |  |  | 0.7825279 | 0.7907732 | 1.079029 | 1.675104 | 96.53816 | 94.30295 | 90.53573 | 69.38145
Limón | No |  |  | 126.4528 | 68.25439 | 47.47685 | 7.740632 | 1.159803 | -2.205566 | -1.145255 | 10.87271 | Limón | No |  |  | 1.567242 | 1.899668 | 1.788777 | 1.875867 | 93.06665 | 86.31402 | 84.31047 | 65.71178
Mango | Si | Temperatura Ambiente |  | 70.36394 | 53.60531 | 37.88697 | 5.639026 | 41.36381 | 17.69021 | 14.87521 | 1.652627 | Mango | Si | Temperatura Ambiente |  | 0.2146517 | 0.1860947 | 0.1487779 | 0.1144365 | 71.58926 | 66.38793 | 66.79445 | 87.72278
Mango | No |  |  | 85.47006 | 57.72992 | 40.88655 | 5.848234 | 28.77546 | 11.35696 | 8.135732 | -1.996055 | Mango | No |  |  | 0.396773 | 0.0899196 | 0.2394302 | 0.1158715 | 47.48416 | 83.75889 | 46.56187 | 87.56883
Limón | Si |  |  | 73.15563 | 56.75411 | 39.36184 | 6.188798 | 39.03741 | 12.85529 | 11.56145 | -7.935657 | Limón | Si |  |  | 0.08991615 | 1.212675 | 0.1700522 | 0.1713066 | 88.09893 | -119.031 | 62.04625 | 81.62152
Limón | No |  |  | 75.7663 | 58.61455 | 41.97416 | 6.094609 | 36.86187 | 9.998637 | 5.692076 | -6.292966 | Limón | No |  |  | 0.1569105 | 0.1756745 | 0.2535962 | 0.3165188 | 79.23174 | 68.27 | 43.40019 | 66.04256
Mango | Si | 60 | 1% | 159.3475 | 82.68366 | 57.35492 | 12.41927 | -24.55189 | -23.81225 | -22.18961 | -42.99807 | Mango | Si | 60 | 1% | 0.4378747 | 0.5508506 | 0.6284148 | 0.7365949 | 98.06288 | 96.03145 | 94.48811 | 86.53608
Mango | No |  |  | 151.8909 | 78.45457 | 53.2645 | 8.581639 | -18.72349 | -17.47952 | -13.47534 | 1.189183 | Mango | No |  |  | 0.5228346 | 0.6041405 | 0.6474233 | 0.7400321 | 97.68702 | 95.64753 | 94.32139 | 86.47325
Limón | Si |  |  | 164.4201 | 83.86169 | 57.48396 | 10.78508 | -28.51683 | -25.57626 | -22.46452 | -24.18168 | Limón | Si |  |  | 0.7025664 | 0.8034072 | 0.8307312 | 0.7960532 | 96.8919 | 94.21193 | 92.71358 | 85.44926
Limón | No |  |  | 153.0974 | 81.8662 | 56.17203 | 8.312415 | -19.66659 | -22.58817 | -19.66958 | 4.28908 | Limón | No |  |  | 0.7621485 | 0.8033897 | 0.8817884 | 0.7958539 | 96.62832 | 94.21205 | 92.26575 | 85.4529
Mango | Si | Temperatura Ambiente |  | 128.5005 | 78.67641 | 54.00597 | 7.191698 | -7.082985 | -20.80592 | -21.34111 | -25.42674 | Mango | Si | Temperatura Ambiente |  | 0.1761801 | 0.1743425 | 0.1768181 | 0.1051424 | 76.68126 | 68.5106 | 60.53618 | 88.71989
Mango | No |  |  | 107.1073 | 65.82502 | 45.81199 | 6.138958 | 10.74455 | -1.07289 | -2.930786 | -7.066423 | Mango | No |  |  | 0.2165381 | 0.1947887 | 0.1791758 | 0.1370998 | 71.33958 | 64.81763 | 60.00997 | 85.29137
Limón | Si |  |  | 118.7778 | 68.99272 | 56.6302 | 7.386739 | 1.019201 | -5.936817 | -27.23724 | -28.82833 | Limón | Si |  |  | 0.2024691 | 0.2721639 | 0.2851189 | 0.2536035 | 73.20172 | 50.84227 | 36.36466 | 72.79237
Limón | No |  |  | 159.2376 | 90.5131 | 62.30708 | 8.213995 | -32.69704 | -38.98089 | -39.99211 | -43.25608 | Limón | No |  |  | 0.1871538 | 0.2487443 | 0.2548134 | 0.2833016 | 75.22881 | 55.07228 | 43.12852 | 69.60624
Datos para el aluminio |  |  |  | Promedio velocidades (µm/h) |  |  |  | Eficiencia (%) |  |  |  | Datos para el acero |  |  |  | Promedio velocidades (µm/h) |  |  |  | Eficiencia (%)
Inhibidor | Conservador | Temperatura (ºC) | Concentración inhibidor | 1 hora | 2 horas | 3 horas | 24 horas | 1 hora | 2 horas | 3 horas | 24 horas | Inhibidor | Conservador | Temperatura (ºC) | Concentración inhibidor | 1 hora | 2 horas | 3 horas | 24 horas | 1 hora | 2 horas | 3 horas | 24 horas
Benzoato | Ninguno | Temperatura Ambiente | Ninguno | 137.2696 | 73.68944 | 49.72472 | 6.528982 | -14.39053 | -13.14853 | -11.72195 | -13.86864 | Benzoato | Ninguno | Temperatura Ambiente | Ninguno | 1.452362 | 0.9326964 | 0.6858369 | 0.4645944 | -92.23091 | -68.46184 | -53.0711 | 50.1564
Ninguno | Ninguno |  | Ninguno | 120.0009 | 65.12629 | 44.50756 | 5.733784 | 0 | 0 | 0 | 0 | Ninguno | Ninguno |  | Ninguno | 0.7555302 | 0.5536544 | 0.4480512 | 0.9321044 | 0 | 0 | 0 | 0
Mango | Si |  | 1% | 128.5005 | 78.67641 | 54.00597 | 7.191698 | -7.082985 | -20.80592 | -21.34111 | -25.42674 | Mango | Si |  | 1% | 0.1761801 | 0.1743425 | 0.1768181 | 0.1051424 | 76.68126 | 68.5106 | 60.53618 | 88.71989
Mango | No |  |  | 107.1073 | 65.82502 | 45.81199 | 6.138958 | 10.74455 | -1.07289 | -2.930786 | -7.066423 | Mango | No |  |  | 0.2165381 | 0.1947887 | 0.1791758 | 0.1370998 | 71.33958 | 64.81763 | 60.00997 | 85.29137
Limón | Si |  |  | 118.7778 | 68.99272 | 56.6302 | 7.386739 | 1.019201 | -5.936817 | -27.23724 | -28.82833 | Limón | Si |  |  | 0.2024691 | 0.2721639 | 0.2851189 | 0.2536035 | 73.20172 | 50.84227 | 36.36466 | 72.79237
Limón | No |  |  | 159.2376 | 90.5131 | 62.30708 | 8.213995 | -32.69704 | -38.98089 | -39.99211 | -43.25608 | Limón | No |  |  | 0.1871538 | 0.2487443 | 0.2548134 | 0.2833016 | 75.22881 | 55.07228 | 43.12852 | 69.60624
Mango | Si |  | 5% | 90.57248 | 65.40328 | 50.15417 | 6.05088 | 24.52348 | -0.4253135 | -12.68685 | -5.530311 | Mango | Si |  | 5% | 0.01877749 | 0.03613638 | 0.0471981 | 0.03301471 | 97.51466 | 93.47312 | 89.46591 | 96.45805
Mango | No |  |  | 96.61673 | 65.79531 | 49.45991 | 6.772276 | 19.48663 | -1.027263 | -11.12698 | -18.1118 | Mango | No |  |  | 0.03741692 | 0.0251518 | 0.05033126 | 0.03280187 | 95.04759 | 95.45713 | 88.76663 | 96.48088
Limón | Si |  |  | 63.39104 | 63.5613 | 45.7934 | 6.507607 | 47.17451 | 2.403007 | -2.889025 | -13.49584 | Limón | Si |  |  | 0.04324483 | 0.06325521 | 0.06597379 | 0.07773582 | 94.27623 | 88.57496 | 85.27539 | 91.66018
Limón | No |  |  | 69.69278 | 69.43507 | 47.56102 | 6.855859 | 41.9231 | -6.616047 | -6.860525 | -19.56954 | Limón | No |  |  | 0.03309207 | 0.03312866 | 0.05008719 | 0.0772217 | 95.62002 | 94.01636 | 88.8211 | 91.71534
Mango | Si |  | 10% | 70.36394 | 53.60531 | 37.88697 | 5.639026 | 41.36381 | 17.69021 | 14.87521 | 1.652627 | Mango | Si |  | 10% | 0.2146517 | 0.1860947 | 0.1487779 | 0.1144365 | 71.58926 | 66.38793 | 66.79445 | 87.72278
Mango | No |  |  | 85.47006 | 57.72992 | 40.88655 | 5.848234 | 28.77546 | 11.35696 | 8.135732 | -1.996055 | Mango | No |  |  | 0.396773 | 0.0899196 | 0.2394302 | 0.1158715 | 47.48416 | 83.75889 | 46.56187 | 87.56883
Limón | Si |  |  | 73.15563 | 56.75411 | 39.36184 | 6.188798 | 39.03741 | 12.85529 | 11.56145 | -7.935657 | Limón | Si |  |  | 0.08991615 | 1.212675 | 0.1700522 | 0.1713066 | 88.09893 | -119.031 | 62.04625 | 81.62152
Limón | No |  |  | 75.7663 | 58.61455 | 41.97416 | 6.094609 | 36.86187 | 9.998637 | 5.692076 | -6.292966 | Limón | No |  |  | 0.1569105 | 0.1756745 | 0.2535962 | 0.3165188 | 79.23174 | 68.27 | 43.40019 | 66.04256
Benzoato | Ninguno | 60 | Ninguno | 159.6714 | 83.88827 | 57.73687 | 10.51483 | -24.80508 | -25.61607 | -23.00333 | -21.06995 | Benzoato | Ninguno | 60 | Ninguno | 29.5138 | 16.98062 | 12.95706 | 6.157334 | -30.56658 | -22.33527 | -13.64758 | -12.54746
Ninguno | Ninguno |  | Ninguno | 127.9367 | 66.78148 | 46.93928 | 8.684919 | 0 | 0 | 0 | 0 | Ninguno | Ninguno |  | Ninguno | 22.6044 | 13.88039 | 11.40108 | 5.470878 | 0 | 0 | 0 | 0
Mango | Si |  | 1% | 159.3475 | 82.68366 | 57.35492 | 12.41927 | -24.55189 | -23.81225 | -22.18961 | -42.99807 | Mango | Si |  | 1% | 0.4378747 | 0.5508506 | 0.6284148 | 0.7365949 | 98.06288 | 96.03145 | 94.48811 | 86.53608
Mango | No |  |  | 151.8909 | 78.45457 | 53.2645 | 8.581639 | -18.72349 | -17.47952 | -13.47534 | 1.189183 | Mango | No |  |  | 0.5228346 | 0.6041405 | 0.6474233 | 0.7400321 | 97.68702 | 95.64753 | 94.32139 | 86.47325
Limón | Si |  |  | 164.4201 | 83.86169 | 57.48396 | 10.78508 | -28.51683 | -25.57626 | -22.46452 | -24.18168 | Limón | Si |  |  | 0.7025664 | 0.8034072 | 0.8307312 | 0.7960532 | 96.8919 | 94.21193 | 92.71358 | 85.44926
Limón | No |  |  | 153.0974 | 81.8662 | 56.17203 | 8.312415 | -19.66659 | -22.58817 | -19.66958 | 4.28908 | Limón | No |  |  | 0.7621485 | 0.8033897 | 0.8817884 | 0.7958539 | 96.62832 | 94.21205 | 92.26575 | 85.4529
Mango | Si |  | 5% | 61.14114 | 32.77154 | 22.85081 | 4.225535 | 52.20983 | 50.92721 | 51.31836 | 51.34629 | Mango | Si |  | 5% | 1.6788 | 1.0901 | 0.6517 | 0.6681 | 92.57313 | 92.14648 | 94.28388 | 87.78807
Mango | No |  |  | 86.4503 | 47.8125 | 33.3701 | 5.533 | 32.42726 | 28.40456 | 28.90793 | 36.29186 | Mango | No |  |  | 1.520084 | 0.5559519 | 0.305438 | 0.6711258 | 93.27528 | 95.9947 | 97.32097 | 87.73276
Limón | Si |  |  | 70.91037 | 36.8179 | 26.4809 | 4.559528 | 44.57384 | 44.8681 | 43.58477 | 47.50063 | Limón | Si |  |  | 2.2573 | 2.4241 | 2.4983 | 3.0414 | 90.01389 | 82.5358 | 78.08717 | 44.40746
Limón | No |  |  | 89.3943 | 48.9593 | 34.02879 | 5.6972 | 30.12612 | 26.68731 | 27.50465 | 34.40123 | Limón | No |  |  | 3.044208 | 2.36957 | 2.467144 | 2.231833 | 86.53268 | 82.92866 | 78.36045 | 59.20522
Mango | Si |  | 10% | 105.2445 | 62.98773 | 43.55609 | 6.795241 | 17.73704 | 5.680841 | 7.207574 | 21.75815 | Mango | Si |  | 10% | 0.9778601 | 1.057417 | 0.9466057 | 0.6051989 | 95.67403 | 92.38194 | 91.69723 | 88.93781
Mango | No |  |  | 123.2867 | 76.52372 | 52.41445 | 7.794007 | 3.634613 | -14.58823 | -11.66438 | 10.25814 | Mango | No |  |  | 1.03547 | 1.096408 | 0.9336596 | 0.5718161 | 95.41917 | 92.10103 | 91.81078 | 89.548
Limón | Si |  |  | 124.5933 | 69.26106 | 48.07786 | 8.022559 | 2.613314 | -3.712966 | -2.425654 | 7.626544 | Limón | Si |  |  | 0.7825279 | 0.7907732 | 1.079029 | 1.675104 | 96.53816 | 94.30295 | 90.53573 | 69.38145
Limón | No |  |  | 126.4528 | 68.25439 | 47.47685 | 7.740632 | 1.159803 | -2.205566 | -1.145255 | 10.87271 | Limón | No |  |  | 1.567242 | 1.899668 | 1.788777 | 1.875867 | 93.06665 | 86.31402 | 84.31047 | 65.71178
Datos para el aluminio |  |  |  | Eficiencia (%) | [7 empty] | Datos para el acero |  |  |  | Eficiencia (%)
Inhibidor | Conservador | Temperatura (ºC) | Concentración inhibidor | 1 hora | 2 horas | 3 horas | 24 horas |  |  |  |  | Inhibidor | Conservador | Temperatura (ºC) | Concentración inhibidor | 1 hora | 2 horas | 3 horas | 24 horas
Benzoato | Ninguno | Temperatura Ambiente | Ninguno | -14.39053 | -13.14853 | -11.72195 | -13.86864 |  |  |  |  | Benzoato | Ninguno | Temperatura Ambiente | Ninguno | -92.23091 | -68.46184 | -53.0711 | 50.1564
Ninguno | Ninguno |  | Ninguno | 0 | 0 | 0 | 0 |  |  |  |  | Ninguno | Ninguno |  | Ninguno | 0 | 0 | 0 | 0
Mango | Si |  | 1% | -7.082985 | -20.80592 | -21.34111 | -25.42674 |  |  |  |  | Mango | Si |  | 1% | 76.68126 | 68.5106 | 60.53618 | 88.71989
Mango | No |  |  | 10.74455 | -1.07289 | -2.930786 | -7.066423 |  |  |  |  | Mango | No |  |  | 71.33958 | 64.81763 | 60.00997 | 85.29137
Limón | Si |  |  | 1.019201 | -5.936817 | -27.23724 | -28.82833 |  |  |  |  | Limón | Si |  |  | 73.20172 | 50.84227 | 36.36466 | 72.79237
Limón | No |  |  | -32.69704 | -38.98089 | -39.99211 | -43.25608 |  |  |  |  | Limón | No |  |  | 75.22881 | 55.07228 | 43.12852 | 69.60624
Mango | Si |  | 5% | 24.52348 | -0.4253135 | -12.68685 | -5.530311 |  |  |  |  | Mango | Si |  | 5% | 97.51466 | 93.47312 | 89.46591 | 96.45805
Mango | No |  |  | 19.48663 | -1.027263 | -11.12698 | -18.1118 |  |  |  |  | Mango | No |  |  | 95.04759 | 95.45713 | 88.76663 | 96.48088
Limón | Si |  |  | 47.17451 | 2.403007 | -2.889025 | -13.49584 |  |  |  |  | Limón | Si |  |  | 94.27623 | 88.57496 | 85.27539 | 91.66018
Limón | No |  |  | 41.9231 | -6.616047 | -6.860525 | -19.56954 |  |  |  |  | Limón | No |  |  | 95.62002 | 94.01636 | 88.8211 | 91.71534
Mango | Si |  | 10% | 41.36381 | 17.69021 | 14.87521 | 1.652627 |  |  |  |  | Mango | Si |  | 10% | 71.58926 | 66.38793 | 66.79445 | 87.72278
Mango | No |  |  | 28.77546 | 11.35696 | 8.135732 | -1.996055 |  |  |  |  | Mango | No |  |  | 47.48416 | 83.75889 | 46.56187 | 87.56883
Limón | Si |  |  | 39.03741 | 12.85529 | 11.56145 | -7.935657 |  |  |  |  | Limón | Si |  |  | 88.09893 | -119.031 | 62.04625 | 81.62152
Limón | No |  |  | 36.86187 | 9.998637 | 5.692076 | -6.292966 |  |  |  |  | Limón | No |  |  | 79.23174 | 68.27 | 43.40019 | 66.04256
Benzoato | Ninguno | 60 | Ninguno | -24.80508 | -25.61607 | -23.00333 | -21.06995 |  |  |  |  | Benzoato | Ninguno | 60 | Ninguno | -30.56658 | -22.33527 | -13.64758 | -12.54746
Ninguno | Ninguno |  | Ninguno | 0 | 0 | 0 | 0 |  |  |  |  | Ninguno | Ninguno |  | Ninguno | 0 | 0 | 0 | 0
Mango | Si |  | 1% | -24.55189 | -23.81225 | -22.18961 | -42.99807 |  |  |  |  | Mango | Si |  | 1% | 98.06288 | 96.03145 | 94.48811 | 86.53608
Mango | No |  |  | -18.72349 | -17.47952 | -13.47534 | 1.189183 |  |  |  |  | Mango | No |  |  | 97.68702 | 95.64753 | 94.32139 | 86.47325
Limón | Si |  |  | -28.51683 | -25.57626 | -22.46452 | -24.18168 |  |  |  |  | Limón | Si |  |  | 96.8919 | 94.21193 | 92.71358 | 85.44926
Limón | No |  |  | -19.66659 | -22.58817 | -19.66958 | 4.28908 |  |  |  |  | Limón | No |  |  | 96.62832 | 94.21205 | 92.26575 | 85.4529
Mango | Si |  | 5% | 52.20983 | 50.92721 | 51.31836 | 51.34629 |  |  |  |  | Mango | Si |  | 5% | 92.57313 | 92.14648 | 94.28388 | 87.78807
Mango | No |  |  | 32.42726 | 28.40456 | 28.90793 | 36.29186 |  |  |  |  | Mango | No |  |  | 93.27528 | 95.9947 | 97.32097 | 87.73276
Limón | Si |  |  | 44.57384 | 44.8681 | 43.58477 | 47.50063 |  |  |  |  | Limón | Si |  |  | 90.01389 | 82.5358 | 78.08717 | 44.40746
Limón | No |  |  | 30.12612 | 26.68731 | 27.50465 | 34.40123 |  |  |  |  | Limón | No |  |  | 86.53268 | 82.92866 | 78.36045 | 59.20522
Mango | Si |  | 10% | 17.73704 | 5.680841 | 7.207574 | 21.75815 |  |  |  |  | Mango | Si |  | 10% | 95.67403 | 92.38194 | 91.69723 | 88.93781
Mango | No |  |  | 3.634613 | -14.58823 | -11.66438 | 10.25814 |  |  |  |  | Mango | No |  |  | 95.41917 | 92.10103 | 91.81078 | 89.548
Limón | Si |  |  | 2.613314 | -3.712966 | -2.425654 | 7.626544 |  |  |  |  | Limón | Si |  |  | 96.53816 | 94.30295 | 90.53573 | 69.38145
Limón | No |  |  | 1.159803 | -2.205566 | -1.145255 | 10.87271 |  |  |  |  | Limón | No |  |  | 93.06665 | 86.31402 | 84.31047 | 65.71178

## Acero
Datos para el acero |  |  |  | Promedio velocidades (µm/h) |  |  |  | Eficiencia (%) |  |  |  | Desviación estándar |  |  |  | Tiempo | Temperatura | Eficiencia
Inhibidor | Conservador | Temperatura (ºC) | Concentración inhibidor | 1 hora | 2 horas | 3 horas | 24 horas | 1 hora | 2 horas | 3 horas | 24 horas | 1 hora | 2 horas | 3 horas | 24 horas | 1 | 26 | 1
Benzoato | Ninguno | 60 | Ninguno | 29.5138 | 16.98062 | 12.95706 | 6.157334 | -30.56658 | -22.33527 | -13.64758 | -12.54746 | 17.12477 | 8.586509 | 5.738567 | 0.7859447 | 2 | 60 | 5
Ninguno | Ninguno |  | Ninguno | 22.6044 | 13.88039 | 11.40108 | 5.470878 | 0 | 0 | 0 | 0 | 31.76837 | 16.20075 | 10.11174 | 1.564925 | 3 |  | 10
Mango | Si |  | 5% | 1.6788 | 1.0901 | 0.6517 | 0.6681 | 92.57313 | 92.14648 | 94.28388 | 87.78807 | 0.2793872 | 0.1386761 | 0.05062589 | 0.0134504 | 24
Mango | No |  |  | 1.520084 | 0.5559519 | 0.305438 | 0.6711258 | 93.27528 | 95.9947 | 97.32097 | 87.73276 | 0.09073305 | 0.1408319 | 0.06773598 | 0.05821467
Limón | Si |  |  | 2.2573 | 2.4241 | 2.4983 | 3.0414 | 90.01389 | 82.5358 | 78.08717 | 44.40746 | 0.5595911 | 0.3407631 | 0.2337635 | 0.09997689
Limón | No |  |  | 3.044208 | 2.36957 | 2.467144 | 2.231833 | 86.53268 | 82.92866 | 78.36045 | 59.20522 | 0.3449266 | 0.3971335 | 0.06350616 | 0.05519781
Benzoato | Ninguno | Temperatura Ambiente | Ninguno | 1.452362 | 0.9326964 | 0.6858369 | 0.4645944 | -92.23091 | -68.46184 | -53.0711 | 50.1564 | 2.015203 | 1.095095 | 0.7153071 | 0.2355421
Ninguno | Ninguno |  | Ninguno | 0.7555302 | 0.5536544 | 0.4480512 | 0.9321044 | 0 | 0 | 0 | 0 | 0.5529227 | 0.3580004 | 0.1953649 | 0.4227186
Mango | Si |  | 5% | 0.01877749 | 0.03613638 | 0.0471981 | 0.03301471 | 97.51466 | 93.47312 | 89.46591 | 96.45805 | 0.008966162 | 0.006863854 | 0.01627631 | 0.003277114
Mango | No |  |  | 0.03741692 | 0.0251518 | 0.05033126 | 0.03280187 | 95.04759 | 95.45713 | 88.76663 | 96.48088 | 0.02387397 | 0.01023144 | 0.005639669 | 0.001750379
Limón | Si |  |  | 0.04324483 | 0.06325521 | 0.06597379 | 0.07773582 | 94.27623 | 88.57496 | 85.27539 | 91.66018 | 0.02635313 | 0.02312417 | 0.02779704 | 0.009188216
Limón | No |  |  | 0.03309207 | 0.03312866 | 0.05008719 | 0.0772217 | 95.62002 | 94.01636 | 88.8211 | 91.71534 | 0.02760869 | 0.02067112 | 0.03556543 | 0.003654576
Mango | Si | 60 | 10% | 0.9778601 | 1.057417 | 0.9466057 | 0.6051989 | 95.67403 | 92.38194 | 91.69723 | 88.93781 | 0.1579798 | 0.1071471 | 0.02796637 | 0.007211403
Mango | No |  |  | 1.03547 | 1.096408 | 0.9336596 | 0.5718161 | 95.41917 | 92.10103 | 91.81078 | 89.548 | 0.04831297 | 0.1023971 | 0.07686533 | 0.05807741
Limón | Si |  |  | 0.7825279 | 0.7907732 | 1.079029 | 1.675104 | 96.53816 | 94.30295 | 90.53573 | 69.38145 | 0.1629312 | 0.4813383 | 0.1529446 | 0.02032679
Limón | No |  |  | 1.567242 | 1.899668 | 1.788777 | 1.875867 | 93.06665 | 86.31402 | 84.31047 | 65.71178 | 0.08772097 | 0.1353384 | 0.1505666 | 0.1266659
Mango | Si | Temperatura Ambiente |  | 0.2146517 | 0.1860947 | 0.1487779 | 0.1144365 | 71.58926 | 66.38793 | 66.79445 | 87.72278 | 0.06007204 | 0.05032047 | 0.05195302 | 0.01511634
Mango | No |  |  | 0.396773 | 0.0899196 | 0.2394302 | 0.1158715 | 47.48416 | 83.75889 | 46.56187 | 87.56883 | 0.4080792 | 0.5894896 | 0.1619125 | 0.02889231
Limón | Si |  |  | 0.08991615 | 1.212675 | 0.1700522 | 0.1713066 | 88.09893 | -119.031 | 62.04625 | 81.62152 | 0.07494161 | 1.967592 | 2.204216 | 0.2462107
Limón | No |  |  | 0.1569105 | 0.1756745 | 0.2535962 | 0.3165188 | 79.23174 | 68.27 | 43.40019 | 66.04256 | 0.22052 | 0.1294434 | 0.08097576 | 0.2415643
Mango | Si | 60 | 1% | 0.4378747 | 0.5508506 | 0.6284148 | 0.7365949 | 98.06288 | 96.03145 | 94.48811 | 86.53608 | 0.1099859 | 0.03008166 | 0.007872181 | 0.0167034
Mango | No |  |  | 0.5228346 | 0.6041405 | 0.6474233 | 0.7400321 | 97.68702 | 95.64753 | 94.32139 | 86.47325 | 0.0232532 | 0.004709157 | 0.01071845 | 0.03532989
Limón | Si |  |  | 0.7025664 | 0.8034072 | 0.8307312 | 0.7960532 | 96.8919 | 94.21193 | 92.71358 | 85.44926 | 0.03285654 | 0.01229693 | 0.02803767 | 0.0119213
Limón | No |  |  | 0.7621485 | 0.8033897 | 0.8817884 | 0.7958539 | 96.62832 | 94.21205 | 92.26575 | 85.4529 | 0.01193454 | 0.01337713 | 0.03077084 | 0.02004792
Mango | Si | Temperatura Ambiente |  | 0.1761801 | 0.1743425 | 0.1768181 | 0.1051424 | 76.68126 | 68.5106 | 60.53618 | 88.71989 | 0.121353 | 0.006882147 | 0.02933028 | 0.02393331
Mango | No |  |  | 0.2165381 | 0.1947887 | 0.1791758 | 0.1370998 | 71.33958 | 64.81763 | 60.00997 | 85.29137 | 0.1667184 | 0.0984618 | 0.02983752 | 0.006257072
Limón | Si |  |  | 0.2024691 | 0.2721639 | 0.2851189 | 0.2536035 | 73.20172 | 50.84227 | 36.36466 | 72.79237 | 0.09749845 | 0.08899078 | 0.02243507 | 0.03771009
Limón | No |  |  | 0.1871538 | 0.2487443 | 0.2548134 | 0.2833016 | 75.22881 | 55.07228 | 43.12852 | 69.60624 | 0.05890609 | 0.01935995 | 0.02706071 | 0.0009626272

## Aluminio
Datos para el aluminio |  |  |  | Promedio velocidades (µm/h) |  |  |  | Eficiencia (%) |  |  |  | Desviación estándar |  |  |  | Tiempo | Temperatura | Eficiencia
Inhibidor | Conservador | Temperatura (ºC) | Concentración inhibidor | 1 hora | 2 horas | 3 horas | 24 horas | 1 hora | 2 horas | 3 horas | 24 horas | 1 hora | 2 horas | 3 horas | 24 horas | 1 | 26 | 1
Benzoato | Ninguno | 60 | Ninguno | 159.6714 | 83.88827 | 57.73687 | 10.51483 | -24.80508 | -25.61607 | -23.00333 | -21.06995 | 27.19333 | 14.23109 | 9.483583 | 1.07296 | 2 | 60 | 5
Ninguno | Ninguno |  | Ninguno | 127.9367 | 66.78148 | 46.93928 | 8.684919 | 0 | 0 | 0 | 0 | 3.482693 | 1.408166 | 2.125538 | 0.2512178 | 3 |  | 10
Mango | Si |  | 5% | 61.14114 | 32.77154 | 22.85081 | 4.225535 | 52.20983 | 50.92721 | 51.31836 | 51.34629 | 6.512643 | 2.242637 | 2.159479 | 0.3032451 | 24
Mango | No |  |  | 86.4503 | 47.8125 | 33.3701 | 5.533 | 32.42726 | 28.40456 | 28.90793 | 36.29186 | 13.41903 | 7.36334 | 5.082698 | 0.6880593
Limón | Si |  |  | 70.91037 | 36.8179 | 26.4809 | 4.559528 | 44.57384 | 44.8681 | 43.58477 | 47.50063 | 9.968571 | 3.879584 | 2.159743 | 0.3547741
Limón | No |  |  | 89.3943 | 48.9593 | 34.02879 | 5.6972 | 30.12612 | 26.68731 | 27.50465 | 34.40123 | 15.4331 | 6.594392 | 4.248914 | 0.545777
Benzoato | Ninguno | Temperatura Ambiente | Ninguno | 137.2696 | 73.68944 | 49.72472 | 6.528982 | -14.39053 | -13.14853 | -11.72195 | -13.86864 | 3.102039 | 2.433542 | 1.305974 | 0.187385
Ninguno | Ninguno |  | Ninguno | 120.0009 | 65.12629 | 44.50756 | 5.733784 | 0 | 0 | 0 | 0 | 3.405024 | 3.585615 | 0.8624008 | 0.2821115
Mango | Si |  | 5% | 90.57248 | 65.40328 | 50.15417 | 6.05088 | 24.52348 | -0.4253135 | -12.68685 | -5.530311 | 1.677662 | 2.743189 | 1.173986 | 0.8699063
Mango | No |  |  | 96.61673 | 65.79531 | 49.45991 | 6.772276 | 19.48663 | -1.027263 | -11.12698 | -18.1118 | 6.40393 | 11.02105 | 2.145504 | 0.2613452
Limón | Si |  |  | 63.39104 | 63.5613 | 45.7934 | 6.507607 | 47.17451 | 2.403007 | -2.889025 | -13.49584 | 3.018748 | 1.153615 | 0.4060427 | 0.05742078
Limón | No |  |  | 69.69278 | 69.43507 | 47.56102 | 6.855859 | 41.9231 | -6.616047 | -6.860525 | -19.56954 | 0.7659704 | 2.465836 | 0.2159172 | 0.01313763
Mango | Si | 60 | 10% | 105.2445 | 62.98773 | 43.55609 | 6.795241 | 17.73704 | 5.680841 | 7.207574 | 21.75815 | 26.95488 | 14.56084 | 9.581924 | 1.096823
Mango | No |  |  | 123.2867 | 76.52372 | 52.41445 | 7.794007 | 3.634613 | -14.58823 | -11.66438 | 10.25814 | 4.694734 | 18.07308 | 12.34823 | 1.544908
Limón | Si |  |  | 124.5933 | 69.26106 | 48.07786 | 8.022559 | 2.613314 | -3.712966 | -2.425654 | 7.626544 | 8.550756 | 4.661175 | 2.736806 | 0.42135
Limón | No |  |  | 126.4528 | 68.25439 | 47.47685 | 7.740632 | 1.159803 | -2.205566 | -1.145255 | 10.87271 | 0.8598615 | 1.533939 | 1.725194 | 0.4108323
Mango | Si | Temperatura Ambiente |  | 70.36394 | 53.60531 | 37.88697 | 5.639026 | 41.36381 | 17.69021 | 14.87521 | 1.652627 | 6.487845 | 1.347558 | 1.447418 | 0.3547089
Mango | No |  |  | 85.47006 | 57.72992 | 40.88655 | 5.848234 | 28.77546 | 11.35696 | 8.135732 | -1.996055 | 2.785231 | 1.708541 | 0.9404644 | 0.2222903
Limón | Si |  |  | 73.15563 | 56.75411 | 39.36184 | 6.188798 | 39.03741 | 12.85529 | 11.56145 | -7.935657 | 0.9508789 | 0.8617958 | 1.703448 | 0.2470012
Limón | No |  |  | 75.7663 | 58.61455 | 41.97416 | 6.094609 | 36.86187 | 9.998637 | 5.692076 | -6.292966 | 3.756308 | 3.554302 | 2.490615 | 0.3467338
Mango | Si | 60 | 1% | 159.3475 | 82.68366 | 57.35492 | 12.41927 | -24.55189 | -23.81225 | -22.18961 | -42.99807 | 1.181448 | 0.3079177 | 0.3530777 | 2.292268
Mango | No |  |  | 151.8909 | 78.45457 | 53.2645 | 8.581639 | -18.72349 | -17.47952 | -13.47534 | 1.189183 | 12.73673 | 6.608011 | 4.440751 | 0.153338
Limón | Si |  |  | 164.4201 | 83.86169 | 57.48396 | 10.78508 | -28.51683 | -25.57626 | -22.46452 | -24.18168 | 7.477844 | 4.027479 | 3.593899 | 2.081
Limón | No |  |  | 153.0974 | 81.8662 | 56.17203 | 8.312415 | -19.66659 | -22.58817 | -19.66958 | 4.28908 | 69.48312 | 28.28958 | 19.47999 | 0.6157247
Mango | Si | Temperatura Ambiente |  | 128.5005 | 78.67641 | 54.00597 | 7.191698 | -7.082985 | -20.80592 | -21.34111 | -25.42674 | 4.771845 | 1.912163 | 1.213488 | 0.2050313
Mango | No |  |  | 107.1073 | 65.82502 | 45.81199 | 6.138958 | 10.74455 | -1.07289 | -2.930786 | -7.066423 | 28.41588 | 13.65879 | 8.995498 | 1.104769
Limón | Si |  |  | 118.7778 | 68.99272 | 56.6302 | 7.386739 | 1.019201 | -5.936817 | -27.23724 | -28.82833 | 0.9241667 | 7.403212 | 3.909363 | 0.3208489
Limón | No |  |  | 159.2376 | 90.5131 | 62.30708 | 8.213995 | -32.69704 | -38.98089 | -39.99211 | -43.25608 | 5.059808 | 2.735869 | 1.984845 | 0.2680233

## Cronograma
Semana
Evento | 1 | 2 | 3 | 4 | 5 | 6 | 7 | 8
Revisión bibliográfica
Propuesta de trabajo
Compra del material
Elección de reactivos
Diseño de experimentos
Preparación de las soluciones
Experimentación
Caracterización de las soluciones
Redacción reporte
Presentación final

## Corridas
[6 empty] | Semana 5 | [6 empty] | Semana 6
Corrida | Material | Inhibidor | Conservador | Temperatura (ºC) | Concentración Inhibidor | Corrida | Material | Inhibidor | Conservador | Temperatura (ºC) | Concentración Inhibidor | Piezas | Corrida | Material | Inhibidor | Conservador | Temperatura (ºC) | Concentración Inhibidor | Piezas
Hecha | Aluminio | Mango | Si | 60 | 5% | Hecha | Aluminio | Mango | Si | 60 | 10% | 3 | Hecha | Aluminio | Mango | Si | 60 | 1% | 3
Hecha |  | Mango | No |  |  | Hecha |  | Mango | No |  |  | 3 | Hecha |  | Mango | No |  |  | 3
Hecha |  | Limón | Si |  |  | Hecha |  | Limón | Si |  |  | 3 | Hecha |  | Limón | Si |  |  | 3
Hecha |  | Limón | No |  |  | Hecha |  | Limón | No |  |  | 3 | Hecha |  | Limón | No |  |  | 3
Hecha |  | Benzoato | Ninguno |  |  | Hecha | Aluminio | Mango | Si | Temperatura ambiente |  | 3 | Jueves | Aluminio | Mango | Si | Temperatura ambiente |  | 3
Hecha |  | Ninguno | Ninguno |  |  | Hecha |  | Mango | No |  |  | 3 | Jueves |  | Mango | No |  |  | 3
Hecha | Aluminio | Mango | Si | Temperatura ambiente |  | Hecha |  | Limón | Si |  |  | 3 | Jueves |  | Limón | Si |  |  | 3
Hecha |  | Mango | No |  |  | Hecha |  | Limón | No |  |  | 3 | Jueves |  | Limón | No |  |  | 3
Hecha |  | Limón | Si |  |  | Hecha | Acero | Mango | Si | 60 |  | 3 | Hecha | Acero | Mango | Si | 60 |  | 3
Hecha |  | Limón | No |  |  | Hecha |  | Mango | No |  |  | 3 | Hecha |  | Mango | No |  |  | 3
Hecha |  | Benzoato | Ninguno |  |  | Hecha |  | Limón | Si |  |  | 3 | Hecha |  | Limón | Si |  |  | 3
Hecha |  | Ninguno | Ninguno |  |  | Hecha |  | Limón | No |  |  | 3 | Hecha |  | Limón | No |  |  | 3
Hecha | Acero | Mango | Si | 60 |  | Hecha | Acero | Mango | Si | Temperatura ambiente |  | 3 | Hecha | Acero | Mango | Si | Temperatura ambiente |  | 3
Hecha |  | Mango | No |  |  | Hecha |  | Mango | No |  |  | 3 | Hecha |  | Mango | No |  |  | 3
Hecha |  | Limón | Si |  |  | Hecha |  | Limón | Si |  |  | 3 | Hecha |  | Limón | Si |  |  | 3
Hecha |  | Limón | No |  |  | Hecha |  | Limón | No |  |  | 3 | Hecha |  | Limón | No |  |  | 3
Hecha |  | Benzoato | Ninguno | [7 empty] | Total | 48 | [5 empty] | Total | 48
Hecha |  | Ninguno | Ninguno | [7 empty] | Aluminio | 24 | [5 empty] | Aluminio | 24
Miércoles | Acero | Mango | Si | Temperatura ambiente | [6 empty] | Acero | 24 | [5 empty] | Acero | 24
Miércoles |  | Mango | No
Miércoles |  | Limón | Si
Miércoles |  | Limón | No
Hecha |  | Benzoato | Ninguno | [7 empty] | 1%
Hecha |  | Ninguno | Ninguno